## Dados
Fluido | comparativo ¦ bacterias ¦ [sem_unidade] | comparativo ¦ concentracao_media ¦ [%] [POSSÍVEL DUPLICATA] | comparativo ¦ espuma ¦ [sem_unidade] | comparativo ¦ fungos ¦ [sem_unidade] | comparativo ¦ indice_refracao ¦ [sem_unidade] | comparativo ¦ item_restritivo_composicao ¦ [sem_unidade] | comparativo ¦ oxidacao_maquina ¦ [sem_unidade] | comparativo ¦ ph_5_porcento ¦ [sem_unidade] | comparativo ¦ resistencia_degradacao ¦ [sem_unidade] | comparativo ¦ solidos_suspensos ¦ [sem_unidade] | comparativo ¦ tensao_superficial ¦ [sem_unidade] | comparativo ¦ teste_corrosao ¦ [sem_unidade] | emulsao ¦ ACIDEZ ¦ [mg KOH/g] | emulsao ¦ ALCALINIDADE ¦ [mg KOH/g] | emulsao ¦ AMÔNIA ¦ [ppm] | emulsao ¦ CLORETOS ¦ [ppm] | emulsao ¦ CONCENTRAÇÃO MÉDIA ¦ [%] | emulsao ¦ CONDUTIVIDADE ¦ [μS/cm] | emulsao ¦ CONTAGEM ANTES MISTURA ¦ [UFC/mL] | emulsao ¦ CONTAGEM FINAL ENSAIO ¦ [UFC/mL] | emulsao ¦ CONTAGEM INÍCIO ENSAIO ¦ [UFC/mL] | emulsao ¦ CORROSÃO NO FOFO ¦ [-] | emulsao ¦ DEGRADAÇÃO ¦ [-] | emulsao ¦ DUREZA TOTAL ¦ [ppm] | emulsao ¦ ESPUMA ¦ [120o/5 ml] | emulsao ¦ ESTABILIDADE ¦ [-] | emulsao ¦ FÓSFORO ¦ [ppm] | emulsao ¦ MANCHAMENTO NO FOFO ¦ [sim/não] | emulsao ¦ NÉVOA ¦ [sim/não] | emulsao ¦ ODOR NA OPERAÇÃO | emulsao ¦ SÓLIDOS TOTAIS ¦ [ppm] | emulsao ¦ TURBIDEZ ¦ [NTU] | emulsao ¦ pH ¦ [-] | RESUMO PENDENTE ¦ bacterias | RESUMO PENDENTE ¦ media_da_concentracao_media | RESUMO PENDENTE ¦ espuma | RESUMO PENDENTE ¦ fungos | RESUMO PENDENTE ¦ indice_refracao | RESUMO PENDENTE ¦ item_restritivo_composicao | RESUMO PENDENTE ¦ nevoa | RESUMO PENDENTE ¦ oxidacao_maquina | RESUMO PENDENTE ¦ ph_5_porcento | RESUMO PENDENTE ¦ resistencia_degradacao | RESUMO PENDENTE ¦ solidos_suspensos | RESUMO PENDENTE ¦ tensao_superficial | RESUMO PENDENTE ¦ teste_corrosao | RESUMO PENDENTE ¦ acidez | RESUMO PENDENTE ¦ alcalinidade | RESUMO PENDENTE ¦ amônia | RESUMO PENDENTE ¦ cloretos | RESUMO PENDENTE ¦ concentração média | RESUMO PENDENTE ¦ condutividade | RESUMO PENDENTE ¦ contagem antes mistura | RESUMO PENDENTE ¦ contagem final ensaio | RESUMO PENDENTE ¦ contagem início ensaio | RESUMO PENDENTE ¦ corrosão no fofo | RESUMO PENDENTE ¦ degradação | RESUMO PENDENTE ¦ dureza total | RESUMO PENDENTE ¦ estabilidade | RESUMO PENDENTE ¦ fósforo | RESUMO PENDENTE ¦ manchamento no fofo | RESUMO PENDENTE ¦ névoa | RESUMO PENDENTE ¦ odor na operação | RESUMO PENDENTE ¦ sólidos totais | RESUMO PENDENTE ¦ turbidez | RESUMO PENDENTE ¦ ph
A | não | 7.9 | OK | sim | 1 | Isento | sim | 9.47 | baixa | 850 | 28.71 | GRAU 0 | 35.64 | 20.17 | 0.22 | 17.94 | 7.9 | 81 | isento | fungos | isento | 0 | não | 30 | não | não | 0.14 | SIM | sim | forte | 0.06 | 1.7 | 6.8
B | não | 7.3 | OK | não | 1 | Isento | não | 9.41 | resistente | 1 kg | 28.34 | GRAU 0 | 33.8 | 20.6 | 0.56 | 17.7 | 7.3 | 66.89 | isento | isento | isento | 0 | sim | 65 | não | estavel | 0.16 | NÃO | não | agradável | 0.1 | 1.5 | 6.6
C | não | 7.6 | OK | sim | 1.1 | P e S como EP | não | 9.21 | baixa | 650 | 27.47 | GRAU 0 | 40.4 | 21.6 | 0.45 | 17.8 | 7.6 | 56.7 | isento | *fungos | isento | 0 | não | 70 | não | não | 0.14 | NÃO | sim | forte | 0.23 | 1.7 | 6.5
D | não | 10 | OK | não | 1.1 | Isento | não | 9.63 | resistente | 700 | 30.79 | GRAU 0 | repetir | 22 | 0.22 | 17.5 | 10 | 64.7 | isento | isento | isento | 0 | sim | 62 | não | estavel | 0.15 | NÃO | sim | forte | 0.44 | 1.7 | 6.7
E | não | 10 | OK | sim | 1 | zn, P como EP | não | 9.14 | médio | 730 | 24.03 | GRAU 0 | repetir | 20.1 | 0.22 | 17.9 | 10 | 82 | isento | *fungos | isento | 0 | não | 64 | não | não | 0.14 | NÃO | não | agradável | 0.2 | 1.6 | 6.6
F | não | 9.3 | OK | não | 1 | Isento | não | 9.32 | resistente | 780 | 30.8 | GRAU 0 | repetir | 21.8 | 0.3 | 16.99 | 9.3 | 80.67 | isento | isento | isento | 0 | sim | 70 | não | estavel | 0.2 | NÃO | não | agradável | 0.1 | 1.6 | 6.7
G | não | 8.3 | OK | não | 1.3 | Isento | não | 9.13 | resistente | 900 | 29.49 | GRAU 0 | 32 | 20.17 | 0.22 | 17.94 | 8.3 | 81 | isento | isento | isento | 0 | Sim | 15.92 | não | estavel | 0.14 | NÃO | não | agradável | 0.06 | 1.7 | 6.7
H | não | 6.3 | OK | não | 1 | Isento | sim | 9.58 | resistente | 800 | 30.81 | GRAU 0 | repetir | 20.5 | 0.3 | 16.89 | 6.3 | 78 | isento | isento | isento | 0 | sim | 34 | não | estavel | 0.25 | NÃO | sim | agradável | 0.1 | 1.7 | 6.7
J | não | 9 | OK | não | 1.7 | Isento | não | 9.1 | resistente | 750 | 31.52 | GRAU 0 | 35 | 21 | 0.45 | 18 | 8.5 | 75 | isento | isento | isento | 0 | sim | 66 | não | estavel | 0.1 | NÃO | não | NORMAL | 0.2 | 1.45 | 6.6
K | não | 9.5 | OK | não | 1.3 | Isento | não | 9 | resistente | 653 | 28.31 | GRAU 0 | 34.65 | 20.05 | 0.5 | 20 | 9 | 88 | isento | isento | isento | 0 | sim | 46 | não | estavel | 0.22 | NÃO | não | FORTE | 0.3 | 1.35 | 6.5
M | não | 7.8 | OK | não | 1 | Isento | não | 8.93 | médio | 800 | 31.78 | GRAU 0 | 34.9 | 20.8 | 0.56 | 15.9 | 7.8 | 77 | isento | isento | isento | 0 | sim | 45 | não | estavel | 0.14 | NÃO | não | agradável | 0.2 | 1.76 | 6.6

## Dicionário
Coluna em Dados | Tipo | Domínio | Aba de origem | Métrica ou resumo | Condição | Unidade | Possível duplicata | Grupo de duplicidade | NA na fonte | Situação | Observação
comparativo ¦ bacterias ¦ [sem_unidade] | Original | comparativo | COMPARATIVO | bacterias |  | sem_unidade | NÃO |  | 0 | SOB REVISÃO
comparativo ¦ concentracao_media ¦ [%] | Original | comparativo | COMPARATIVO | concentracao_media |  | % | SIM | DUP_03_CONCENTRACAO_MEDIA | 0 | SOB REVISÃO | A concentração média aparece na aba de emulsões e na aba consolidada; confirmar equivalência antes de selecionar critérios.
comparativo ¦ espuma ¦ [sem_unidade] | Original | comparativo | COMPARATIVO | espuma |  | sem_unidade | NÃO |  | 0 | SOB REVISÃO
comparativo ¦ fungos ¦ [sem_unidade] | Original | comparativo | COMPARATIVO | fungos |  | sem_unidade | NÃO |  | 0 | SOB REVISÃO
comparativo ¦ indice_refracao ¦ [sem_unidade] | Original | comparativo | COMPARATIVO | indice_refracao |  | sem_unidade | NÃO |  | 0 | SOB REVISÃO
comparativo ¦ item_restritivo_composicao ¦ [sem_unidade] | Original | comparativo | COMPARATIVO | item_restritivo_composicao |  | sem_unidade | NÃO |  | 0 | SOB REVISÃO
comparativo ¦ oxidacao_maquina ¦ [sem_unidade] | Original | comparativo | COMPARATIVO | oxidacao_maquina |  | sem_unidade | NÃO |  | 0 | SOB REVISÃO
comparativo ¦ ph_5_porcento ¦ [sem_unidade] | Original | comparativo | COMPARATIVO | ph_5_porcento |  | sem_unidade | NÃO |  | 0 | SOB REVISÃO
comparativo ¦ resistencia_degradacao ¦ [sem_unidade] | Original | comparativo | COMPARATIVO | resistencia_degradacao |  | sem_unidade | NÃO |  | 0 | SOB REVISÃO
comparativo ¦ solidos_suspensos ¦ [sem_unidade] | Original | comparativo | COMPARATIVO | solidos_suspensos |  | sem_unidade | NÃO |  | 0 | SOB REVISÃO
comparativo ¦ tensao_superficial ¦ [sem_unidade] | Original | comparativo | COMPARATIVO | tensao_superficial |  | sem_unidade | NÃO |  | 0 | SOB REVISÃO
comparativo ¦ teste_corrosao ¦ [sem_unidade] | Original | comparativo | COMPARATIVO | teste_corrosao |  | sem_unidade | NÃO |  | 0 | SOB REVISÃO
emulsao ¦ ACIDEZ ¦ [mg KOH/g] | Original | emulsao | ANÁLISE EMULSÕES | ACIDEZ |  | mg KOH/g | NÃO |  | 0 | SOB REVISÃO
emulsao ¦ ALCALINIDADE ¦ [mg KOH/g] | Original | emulsao | ANÁLISE EMULSÕES | ALCALINIDADE |  | mg KOH/g | NÃO |  | 0 | SOB REVISÃO
emulsao ¦ AMÔNIA ¦ [ppm] | Original | emulsao | ANÁLISE EMULSÕES | AMÔNIA |  | ppm | NÃO |  | 0 | SOB REVISÃO
emulsao ¦ CLORETOS ¦ [ppm] | Original | emulsao | ANÁLISE EMULSÕES | CLORETOS |  | ppm | NÃO |  | 0 | SOB REVISÃO
emulsao ¦ CONCENTRAÇÃO MÉDIA ¦ [%] | Original | emulsao | ANÁLISE EMULSÕES | CONCENTRAÇÃO MÉDIA |  | % | NÃO |  | 0 | SOB REVISÃO
emulsao ¦ CONDUTIVIDADE ¦ [μS/cm] | Original | emulsao | ANÁLISE EMULSÕES | CONDUTIVIDADE |  | μS/cm | NÃO |  | 0 | SOB REVISÃO
emulsao ¦ CONTAGEM ANTES MISTURA ¦ [UFC/mL] | Original | emulsao | ANÁLISE EMULSÕES | CONTAGEM ANTES MISTURA |  | UFC/mL | NÃO |  | 0 | SOB REVISÃO
emulsao ¦ CONTAGEM FINAL ENSAIO ¦ [UFC/mL] | Original | emulsao | ANÁLISE EMULSÕES | CONTAGEM FINAL ENSAIO |  | UFC/mL | NÃO |  | 0 | SOB REVISÃO
emulsao ¦ CONTAGEM INÍCIO ENSAIO ¦ [UFC/mL] | Original | emulsao | ANÁLISE EMULSÕES | CONTAGEM INÍCIO ENSAIO |  | UFC/mL | NÃO |  | 0 | SOB REVISÃO
emulsao ¦ CORROSÃO NO FOFO ¦ [-] | Original | emulsao | ANÁLISE EMULSÕES | CORROSÃO NO FOFO |  | - | NÃO |  | 0 | SOB REVISÃO
emulsao ¦ DEGRADAÇÃO ¦ [-] | Original | emulsao | ANÁLISE EMULSÕES | DEGRADAÇÃO |  | - | NÃO |  | 0 | SOB REVISÃO
emulsao ¦ DUREZA TOTAL ¦ [ppm] | Original | emulsao | ANÁLISE EMULSÕES | DUREZA TOTAL |  | ppm | NÃO |  | 0 | SOB REVISÃO
emulsao ¦ ESPUMA ¦ [120o/5 ml] | Original | emulsao | ANÁLISE EMULSÕES | ESPUMA |  | 120o/5 ml | NÃO |  | 0 | SOB REVISÃO
emulsao ¦ ESTABILIDADE ¦ [-] | Original | emulsao | ANÁLISE EMULSÕES | ESTABILIDADE |  | - | NÃO |  | 0 | SOB REVISÃO
emulsao ¦ FÓSFORO ¦ [ppm] | Original | emulsao | ANÁLISE EMULSÕES | FÓSFORO |  | ppm | NÃO |  | 0 | SOB REVISÃO
emulsao ¦ MANCHAMENTO NO FOFO ¦ [sim/não] | Original | emulsao | ANÁLISE EMULSÕES | MANCHAMENTO NO FOFO |  | sim/não | NÃO |  | 0 | SOB REVISÃO
emulsao ¦ NÉVOA ¦ [sim/não] | Original | emulsao | ANÁLISE EMULSÕES | NÉVOA |  | sim/não | NÃO |  | 0 | SOB REVISÃO
emulsao ¦ ODOR NA OPERAÇÃO | Original | emulsao | ANÁLISE EMULSÕES | ODOR NA OPERAÇÃO |  |  | NÃO |  | 0 | SOB REVISÃO
emulsao ¦ SÓLIDOS TOTAIS ¦ [ppm] | Original | emulsao | ANÁLISE EMULSÕES | SÓLIDOS TOTAIS |  | ppm | NÃO |  | 0 | SOB REVISÃO
emulsao ¦ TURBIDEZ ¦ [NTU] | Original | emulsao | ANÁLISE EMULSÕES | TURBIDEZ |  | NTU | NÃO |  | 0 | SOB REVISÃO
emulsao ¦ pH ¦ [-] | Original | emulsao | ANÁLISE EMULSÕES | pH |  | - | NÃO |  | 0 | SOB REVISÃO
RESUMO PENDENTE ¦ bacterias | Resumo |  | PDF de agrupamento | bacterias | [5 empty] | EM BRANCO | Regra de cálculo/seleção ainda não definida; nenhuma fórmula foi aplicada.
RESUMO PENDENTE ¦ media_da_concentracao_media | Resumo |  | PDF de agrupamento | media_da_concentracao_media | [5 empty] | EM BRANCO | Regra de cálculo/seleção ainda não definida; nenhuma fórmula foi aplicada.
RESUMO PENDENTE ¦ espuma | Resumo |  | PDF de agrupamento | espuma | [5 empty] | EM BRANCO | Regra de cálculo/seleção ainda não definida; nenhuma fórmula foi aplicada.
RESUMO PENDENTE ¦ fungos | Resumo |  | PDF de agrupamento | fungos | [5 empty] | EM BRANCO | Regra de cálculo/seleção ainda não definida; nenhuma fórmula foi aplicada.
RESUMO PENDENTE ¦ indice_refracao | Resumo |  | PDF de agrupamento | indice_refracao | [5 empty] | EM BRANCO | Regra de cálculo/seleção ainda não definida; nenhuma fórmula foi aplicada.
RESUMO PENDENTE ¦ item_restritivo_composicao | Resumo |  | PDF de agrupamento | item_restritivo_composicao | [5 empty] | EM BRANCO | Regra de cálculo/seleção ainda não definida; nenhuma fórmula foi aplicada.
RESUMO PENDENTE ¦ nevoa | Resumo |  | PDF de agrupamento | nevoa | [5 empty] | EM BRANCO | Regra de cálculo/seleção ainda não definida; nenhuma fórmula foi aplicada.
RESUMO PENDENTE ¦ oxidacao_maquina | Resumo |  | PDF de agrupamento | oxidacao_maquina | [5 empty] | EM BRANCO | Regra de cálculo/seleção ainda não definida; nenhuma fórmula foi aplicada.
RESUMO PENDENTE ¦ ph_5_porcento | Resumo |  | PDF de agrupamento | ph_5_porcento | [5 empty] | EM BRANCO | Regra de cálculo/seleção ainda não definida; nenhuma fórmula foi aplicada.
RESUMO PENDENTE ¦ resistencia_degradacao | Resumo |  | PDF de agrupamento | resistencia_degradacao | [5 empty] | EM BRANCO | Regra de cálculo/seleção ainda não definida; nenhuma fórmula foi aplicada.
RESUMO PENDENTE ¦ solidos_suspensos | Resumo |  | PDF de agrupamento | solidos_suspensos | [5 empty] | EM BRANCO | Regra de cálculo/seleção ainda não definida; nenhuma fórmula foi aplicada.
RESUMO PENDENTE ¦ tensao_superficial | Resumo |  | PDF de agrupamento | tensao_superficial | [5 empty] | EM BRANCO | Regra de cálculo/seleção ainda não definida; nenhuma fórmula foi aplicada.
RESUMO PENDENTE ¦ teste_corrosao | Resumo |  | PDF de agrupamento | teste_corrosao | [5 empty] | EM BRANCO | Regra de cálculo/seleção ainda não definida; nenhuma fórmula foi aplicada.
RESUMO PENDENTE ¦ acidez | Resumo |  | PDF de agrupamento | acidez | [5 empty] | EM BRANCO | Regra de cálculo/seleção ainda não definida; nenhuma fórmula foi aplicada.
RESUMO PENDENTE ¦ alcalinidade | Resumo |  | PDF de agrupamento | alcalinidade | [5 empty] | EM BRANCO | Regra de cálculo/seleção ainda não definida; nenhuma fórmula foi aplicada.
RESUMO PENDENTE ¦ amônia | Resumo |  | PDF de agrupamento | amônia | [5 empty] | EM BRANCO | Regra de cálculo/seleção ainda não definida; nenhuma fórmula foi aplicada.
RESUMO PENDENTE ¦ cloretos | Resumo |  | PDF de agrupamento | cloretos | [5 empty] | EM BRANCO | Regra de cálculo/seleção ainda não definida; nenhuma fórmula foi aplicada.
RESUMO PENDENTE ¦ concentração média | Resumo |  | PDF de agrupamento | concentração média | [5 empty] | EM BRANCO | Regra de cálculo/seleção ainda não definida; nenhuma fórmula foi aplicada.
RESUMO PENDENTE ¦ condutividade | Resumo |  | PDF de agrupamento | condutividade | [5 empty] | EM BRANCO | Regra de cálculo/seleção ainda não definida; nenhuma fórmula foi aplicada.
RESUMO PENDENTE ¦ contagem antes mistura | Resumo |  | PDF de agrupamento | contagem antes mistura | [5 empty] | EM BRANCO | Regra de cálculo/seleção ainda não definida; nenhuma fórmula foi aplicada.
RESUMO PENDENTE ¦ contagem final ensaio | Resumo |  | PDF de agrupamento | contagem final ensaio | [5 empty] | EM BRANCO | Regra de cálculo/seleção ainda não definida; nenhuma fórmula foi aplicada.
RESUMO PENDENTE ¦ contagem início ensaio | Resumo |  | PDF de agrupamento | contagem início ensaio | [5 empty] | EM BRANCO | Regra de cálculo/seleção ainda não definida; nenhuma fórmula foi aplicada.
RESUMO PENDENTE ¦ corrosão no fofo | Resumo |  | PDF de agrupamento | corrosão no fofo | [5 empty] | EM BRANCO | Regra de cálculo/seleção ainda não definida; nenhuma fórmula foi aplicada.
RESUMO PENDENTE ¦ degradação | Resumo |  | PDF de agrupamento | degradação | [5 empty] | EM BRANCO | Regra de cálculo/seleção ainda não definida; nenhuma fórmula foi aplicada.
RESUMO PENDENTE ¦ dureza total | Resumo |  | PDF de agrupamento | dureza total | [5 empty] | EM BRANCO | Regra de cálculo/seleção ainda não definida; nenhuma fórmula foi aplicada.
RESUMO PENDENTE ¦ estabilidade | Resumo |  | PDF de agrupamento | estabilidade | [5 empty] | EM BRANCO | Regra de cálculo/seleção ainda não definida; nenhuma fórmula foi aplicada.
RESUMO PENDENTE ¦ fósforo | Resumo |  | PDF de agrupamento | fósforo | [5 empty] | EM BRANCO | Regra de cálculo/seleção ainda não definida; nenhuma fórmula foi aplicada.
RESUMO PENDENTE ¦ manchamento no fofo | Resumo |  | PDF de agrupamento | manchamento no fofo | [5 empty] | EM BRANCO | Regra de cálculo/seleção ainda não definida; nenhuma fórmula foi aplicada.
RESUMO PENDENTE ¦ névoa | Resumo |  | PDF de agrupamento | névoa | [5 empty] | EM BRANCO | Regra de cálculo/seleção ainda não definida; nenhuma fórmula foi aplicada.
RESUMO PENDENTE ¦ odor na operação | Resumo |  | PDF de agrupamento | odor na operação | [5 empty] | EM BRANCO | Regra de cálculo/seleção ainda não definida; nenhuma fórmula foi aplicada.
RESUMO PENDENTE ¦ sólidos totais | Resumo |  | PDF de agrupamento | sólidos totais | [5 empty] | EM BRANCO | Regra de cálculo/seleção ainda não definida; nenhuma fórmula foi aplicada.
RESUMO PENDENTE ¦ turbidez | Resumo |  | PDF de agrupamento | turbidez | [5 empty] | EM BRANCO | Regra de cálculo/seleção ainda não definida; nenhuma fórmula foi aplicada.
RESUMO PENDENTE ¦ ph | Resumo |  | PDF de agrupamento | ph | [5 empty] | EM BRANCO | Regra de cálculo/seleção ainda não definida; nenhuma fórmula foi aplicada.

## Rastreabilidade
Fluido | Coluna em Dados | Aba de origem | Célula de origem | Valor bruto | Valor ausente | Possível duplicata | Grupo de duplicidade | Estado
A | comparativo ¦ bacterias ¦ [sem_unidade] | COMPARATIVO | M3 | não | NÃO | NÃO |  | UNDER_REVIEW_NOT_A_DECISION_CRITERION
A | comparativo ¦ concentracao_media ¦ [%] | COMPARATIVO | AE3 | 7.9 | NÃO | SIM | DUP_03_CONCENTRACAO_MEDIA | POSSIBLE_DUPLICATE_REVIEW_REQUIRED
A | comparativo ¦ espuma ¦ [sem_unidade] | COMPARATIVO | H3 | OK | NÃO | NÃO |  | UNDER_REVIEW_NOT_A_DECISION_CRITERION
A | comparativo ¦ fungos ¦ [sem_unidade] | COMPARATIVO | L3 | sim | NÃO | NÃO |  | UNDER_REVIEW_NOT_A_DECISION_CRITERION
A | comparativo ¦ indice_refracao ¦ [sem_unidade] | COMPARATIVO | AF3 | 1 | NÃO | NÃO |  | UNDER_REVIEW_NOT_A_DECISION_CRITERION
A | comparativo ¦ item_restritivo_composicao ¦ [sem_unidade] | COMPARATIVO | AA3 | Isento | NÃO | NÃO |  | UNDER_REVIEW_NOT_A_DECISION_CRITERION
A | comparativo ¦ oxidacao_maquina ¦ [sem_unidade] | COMPARATIVO | K3 | sim | NÃO | NÃO |  | UNDER_REVIEW_NOT_A_DECISION_CRITERION
A | comparativo ¦ ph_5_porcento ¦ [sem_unidade] | COMPARATIVO | AD3 | 9.47 | NÃO | NÃO |  | UNDER_REVIEW_NOT_A_DECISION_CRITERION
A | comparativo ¦ resistencia_degradacao ¦ [sem_unidade] | COMPARATIVO | Z3 | baixa | NÃO | NÃO |  | UNDER_REVIEW_NOT_A_DECISION_CRITERION
A | comparativo ¦ solidos_suspensos ¦ [sem_unidade] | COMPARATIVO | AB3 | 850 | NÃO | NÃO |  | UNDER_REVIEW_NOT_A_DECISION_CRITERION
A | comparativo ¦ tensao_superficial ¦ [sem_unidade] | COMPARATIVO | AC3 | 28.71 | NÃO | NÃO |  | UNDER_REVIEW_NOT_A_DECISION_CRITERION
A | comparativo ¦ teste_corrosao ¦ [sem_unidade] | COMPARATIVO | J3 | GRAU 0 | NÃO | NÃO |  | UNDER_REVIEW_NOT_A_DECISION_CRITERION
A | emulsao ¦ ACIDEZ ¦ [mg KOH/g] | ANÁLISE EMULSÕES | F14 | 35.64 | NÃO | NÃO |  | UNDER_REVIEW_NOT_A_DECISION_CRITERION
A | emulsao ¦ ALCALINIDADE ¦ [mg KOH/g] | ANÁLISE EMULSÕES | F6 | 20.17 | NÃO | NÃO |  | UNDER_REVIEW_NOT_A_DECISION_CRITERION
A | emulsao ¦ AMÔNIA ¦ [ppm] | ANÁLISE EMULSÕES | F8 | 0.22 | NÃO | NÃO |  | UNDER_REVIEW_NOT_A_DECISION_CRITERION
A | emulsao ¦ CLORETOS ¦ [ppm] | ANÁLISE EMULSÕES | F7 | 17.94 | NÃO | NÃO |  | UNDER_REVIEW_NOT_A_DECISION_CRITERION
A | emulsao ¦ CONCENTRAÇÃO MÉDIA ¦ [%] | ANÁLISE EMULSÕES | F13 | 7.9 | NÃO | NÃO |  | UNDER_REVIEW_NOT_A_DECISION_CRITERION
A | emulsao ¦ CONDUTIVIDADE ¦ [μS/cm] | ANÁLISE EMULSÕES | F12 | 81 | NÃO | NÃO |  | UNDER_REVIEW_NOT_A_DECISION_CRITERION
A | emulsao ¦ CONTAGEM ANTES MISTURA ¦ [UFC/mL] | ANÁLISE EMULSÕES | F22 | isento | NÃO | NÃO |  | UNDER_REVIEW_NOT_A_DECISION_CRITERION
A | emulsao ¦ CONTAGEM FINAL ENSAIO ¦ [UFC/mL] | ANÁLISE EMULSÕES | F24 | fungos | NÃO | NÃO |  | UNDER_REVIEW_NOT_A_DECISION_CRITERION
A | emulsao ¦ CONTAGEM INÍCIO ENSAIO ¦ [UFC/mL] | ANÁLISE EMULSÕES | F23 | isento | NÃO | NÃO |  | UNDER_REVIEW_NOT_A_DECISION_CRITERION
A | emulsao ¦ CORROSÃO NO FOFO ¦ [-] | ANÁLISE EMULSÕES | F19 | 0 | NÃO | NÃO |  | UNDER_REVIEW_NOT_A_DECISION_CRITERION
A | emulsao ¦ DEGRADAÇÃO ¦ [-] | ANÁLISE EMULSÕES | F16 | não | NÃO | NÃO |  | UNDER_REVIEW_NOT_A_DECISION_CRITERION
A | emulsao ¦ DUREZA TOTAL ¦ [ppm] | ANÁLISE EMULSÕES | F9 | 30 | NÃO | NÃO |  | UNDER_REVIEW_NOT_A_DECISION_CRITERION
A | emulsao ¦ ESPUMA ¦ [120o/5 ml] | ANÁLISE EMULSÕES | F17 | não | NÃO | NÃO |  | UNDER_REVIEW_NOT_A_DECISION_CRITERION
A | emulsao ¦ ESTABILIDADE ¦ [-] | ANÁLISE EMULSÕES | F15 | não | NÃO | NÃO |  | UNDER_REVIEW_NOT_A_DECISION_CRITERION
A | emulsao ¦ FÓSFORO ¦ [ppm] | ANÁLISE EMULSÕES | F10 | 0.14 | NÃO | NÃO |  | UNDER_REVIEW_NOT_A_DECISION_CRITERION
A | emulsao ¦ MANCHAMENTO NO FOFO ¦ [sim/não] | ANÁLISE EMULSÕES | F21 | SIM | NÃO | NÃO |  | UNDER_REVIEW_NOT_A_DECISION_CRITERION
A | emulsao ¦ NÉVOA ¦ [sim/não] | ANÁLISE EMULSÕES | F18 | sim | NÃO | NÃO |  | UNDER_REVIEW_NOT_A_DECISION_CRITERION
A | emulsao ¦ ODOR NA OPERAÇÃO | ANÁLISE EMULSÕES | F20 | forte | NÃO | NÃO |  | UNDER_REVIEW_NOT_A_DECISION_CRITERION
A | emulsao ¦ pH ¦ [-] | ANÁLISE EMULSÕES | F4 | 6.8 | NÃO | NÃO |  | UNDER_REVIEW_NOT_A_DECISION_CRITERION
A | emulsao ¦ SÓLIDOS TOTAIS ¦ [ppm] | ANÁLISE EMULSÕES | F11 | 0.06 | NÃO | NÃO |  | UNDER_REVIEW_NOT_A_DECISION_CRITERION
A | emulsao ¦ TURBIDEZ ¦ [NTU] | ANÁLISE EMULSÕES | F5 | 1.7 | NÃO | NÃO |  | UNDER_REVIEW_NOT_A_DECISION_CRITERION
B | comparativo ¦ bacterias ¦ [sem_unidade] | COMPARATIVO | M4 | não | NÃO | NÃO |  | UNDER_REVIEW_NOT_A_DECISION_CRITERION
B | comparativo ¦ concentracao_media ¦ [%] | COMPARATIVO | AE4 | 7.3 | NÃO | SIM | DUP_03_CONCENTRACAO_MEDIA | POSSIBLE_DUPLICATE_REVIEW_REQUIRED
B | comparativo ¦ espuma ¦ [sem_unidade] | COMPARATIVO | H4 | OK | NÃO | NÃO |  | UNDER_REVIEW_NOT_A_DECISION_CRITERION
B | comparativo ¦ fungos ¦ [sem_unidade] | COMPARATIVO | L4 | não | NÃO | NÃO |  | UNDER_REVIEW_NOT_A_DECISION_CRITERION
B | comparativo ¦ indice_refracao ¦ [sem_unidade] | COMPARATIVO | AF4 | 1 | NÃO | NÃO |  | UNDER_REVIEW_NOT_A_DECISION_CRITERION
B | comparativo ¦ item_restritivo_composicao ¦ [sem_unidade] | COMPARATIVO | AA4 | Isento | NÃO | NÃO |  | UNDER_REVIEW_NOT_A_DECISION_CRITERION
B | comparativo ¦ oxidacao_maquina ¦ [sem_unidade] | COMPARATIVO | K4 | não | NÃO | NÃO |  | UNDER_REVIEW_NOT_A_DECISION_CRITERION
B | comparativo ¦ ph_5_porcento ¦ [sem_unidade] | COMPARATIVO | AD4 | 9.41 | NÃO | NÃO |  | UNDER_REVIEW_NOT_A_DECISION_CRITERION
B | comparativo ¦ resistencia_degradacao ¦ [sem_unidade] | COMPARATIVO | Z4 | resistente | NÃO | NÃO |  | UNDER_REVIEW_NOT_A_DECISION_CRITERION
B | comparativo ¦ solidos_suspensos ¦ [sem_unidade] | COMPARATIVO | AB4 | 1 kg | NÃO | NÃO |  | UNDER_REVIEW_NOT_A_DECISION_CRITERION
B | comparativo ¦ tensao_superficial ¦ [sem_unidade] | COMPARATIVO | AC4 | 28.34 | NÃO | NÃO |  | UNDER_REVIEW_NOT_A_DECISION_CRITERION
B | comparativo ¦ teste_corrosao ¦ [sem_unidade] | COMPARATIVO | J4 | GRAU 0 | NÃO | NÃO |  | UNDER_REVIEW_NOT_A_DECISION_CRITERION
B | emulsao ¦ ACIDEZ ¦ [mg KOH/g] | ANÁLISE EMULSÕES | G14 | 33.8 | NÃO | NÃO |  | UNDER_REVIEW_NOT_A_DECISION_CRITERION
B | emulsao ¦ ALCALINIDADE ¦ [mg KOH/g] | ANÁLISE EMULSÕES | G6 | 20.6 | NÃO | NÃO |  | UNDER_REVIEW_NOT_A_DECISION_CRITERION
B | emulsao ¦ AMÔNIA ¦ [ppm] | ANÁLISE EMULSÕES | G8 | 0.56 | NÃO | NÃO |  | UNDER_REVIEW_NOT_A_DECISION_CRITERION
B | emulsao ¦ CLORETOS ¦ [ppm] | ANÁLISE EMULSÕES | G7 | 17.7 | NÃO | NÃO |  | UNDER_REVIEW_NOT_A_DECISION_CRITERION
B | emulsao ¦ CONCENTRAÇÃO MÉDIA ¦ [%] | ANÁLISE EMULSÕES | G13 | 7.3 | NÃO | NÃO |  | UNDER_REVIEW_NOT_A_DECISION_CRITERION
B | emulsao ¦ CONDUTIVIDADE ¦ [μS/cm] | ANÁLISE EMULSÕES | G12 | 66.89 | NÃO | NÃO |  | UNDER_REVIEW_NOT_A_DECISION_CRITERION
B | emulsao ¦ CONTAGEM ANTES MISTURA ¦ [UFC/mL] | ANÁLISE EMULSÕES | G22 | isento | NÃO | NÃO |  | UNDER_REVIEW_NOT_A_DECISION_CRITERION
B | emulsao ¦ CONTAGEM FINAL ENSAIO ¦ [UFC/mL] | ANÁLISE EMULSÕES | G24 | isento | NÃO | NÃO |  | UNDER_REVIEW_NOT_A_DECISION_CRITERION
B | emulsao ¦ CONTAGEM INÍCIO ENSAIO ¦ [UFC/mL] | ANÁLISE EMULSÕES | G23 | isento | NÃO | NÃO |  | UNDER_REVIEW_NOT_A_DECISION_CRITERION
B | emulsao ¦ CORROSÃO NO FOFO ¦ [-] | ANÁLISE EMULSÕES | G19 | 0 | NÃO | NÃO |  | UNDER_REVIEW_NOT_A_DECISION_CRITERION
B | emulsao ¦ DEGRADAÇÃO ¦ [-] | ANÁLISE EMULSÕES | G16 | sim | NÃO | NÃO |  | UNDER_REVIEW_NOT_A_DECISION_CRITERION
B | emulsao ¦ DUREZA TOTAL ¦ [ppm] | ANÁLISE EMULSÕES | G9 | 65 | NÃO | NÃO |  | UNDER_REVIEW_NOT_A_DECISION_CRITERION
B | emulsao ¦ ESPUMA ¦ [120o/5 ml] | ANÁLISE EMULSÕES | G17 | não | NÃO | NÃO |  | UNDER_REVIEW_NOT_A_DECISION_CRITERION
B | emulsao ¦ ESTABILIDADE ¦ [-] | ANÁLISE EMULSÕES | G15 | estavel | NÃO | NÃO |  | UNDER_REVIEW_NOT_A_DECISION_CRITERION
B | emulsao ¦ FÓSFORO ¦ [ppm] | ANÁLISE EMULSÕES | G10 | 0.16 | NÃO | NÃO |  | UNDER_REVIEW_NOT_A_DECISION_CRITERION
B | emulsao ¦ MANCHAMENTO NO FOFO ¦ [sim/não] | ANÁLISE EMULSÕES | G21 | NÃO | NÃO | NÃO |  | UNDER_REVIEW_NOT_A_DECISION_CRITERION
B | emulsao ¦ NÉVOA ¦ [sim/não] | ANÁLISE EMULSÕES | G18 | não | NÃO | NÃO |  | UNDER_REVIEW_NOT_A_DECISION_CRITERION
B | emulsao ¦ ODOR NA OPERAÇÃO | ANÁLISE EMULSÕES | G20 | agradável | NÃO | NÃO |  | UNDER_REVIEW_NOT_A_DECISION_CRITERION
B | emulsao ¦ pH ¦ [-] | ANÁLISE EMULSÕES | G4 | 6.6 | NÃO | NÃO |  | UNDER_REVIEW_NOT_A_DECISION_CRITERION
B | emulsao ¦ SÓLIDOS TOTAIS ¦ [ppm] | ANÁLISE EMULSÕES | G11 | 0.1 | NÃO | NÃO |  | UNDER_REVIEW_NOT_A_DECISION_CRITERION
B | emulsao ¦ TURBIDEZ ¦ [NTU] | ANÁLISE EMULSÕES | G5 | 1.5 | NÃO | NÃO |  | UNDER_REVIEW_NOT_A_DECISION_CRITERION
C | comparativo ¦ bacterias ¦ [sem_unidade] | COMPARATIVO | M5 | não | NÃO | NÃO |  | UNDER_REVIEW_NOT_A_DECISION_CRITERION
C | comparativo ¦ concentracao_media ¦ [%] | COMPARATIVO | AE5 | 7.6 | NÃO | SIM | DUP_03_CONCENTRACAO_MEDIA | POSSIBLE_DUPLICATE_REVIEW_REQUIRED
C | comparativo ¦ espuma ¦ [sem_unidade] | COMPARATIVO | H5 | OK | NÃO | NÃO |  | UNDER_REVIEW_NOT_A_DECISION_CRITERION
C | comparativo ¦ fungos ¦ [sem_unidade] | COMPARATIVO | L5 | sim | NÃO | NÃO |  | UNDER_REVIEW_NOT_A_DECISION_CRITERION
C | comparativo ¦ indice_refracao ¦ [sem_unidade] | COMPARATIVO | AF5 | 1.1 | NÃO | NÃO |  | UNDER_REVIEW_NOT_A_DECISION_CRITERION
C | comparativo ¦ item_restritivo_composicao ¦ [sem_unidade] | COMPARATIVO | AA5 | P e S como EP | NÃO | NÃO |  | UNDER_REVIEW_NOT_A_DECISION_CRITERION
C | comparativo ¦ oxidacao_maquina ¦ [sem_unidade] | COMPARATIVO | K5 | não | NÃO | NÃO |  | UNDER_REVIEW_NOT_A_DECISION_CRITERION
C | comparativo ¦ ph_5_porcento ¦ [sem_unidade] | COMPARATIVO | AD5 | 9.21 | NÃO | NÃO |  | UNDER_REVIEW_NOT_A_DECISION_CRITERION
C | comparativo ¦ resistencia_degradacao ¦ [sem_unidade] | COMPARATIVO | Z5 | baixa | NÃO | NÃO |  | UNDER_REVIEW_NOT_A_DECISION_CRITERION
C | comparativo ¦ solidos_suspensos ¦ [sem_unidade] | COMPARATIVO | AB5 | 650 | NÃO | NÃO |  | UNDER_REVIEW_NOT_A_DECISION_CRITERION
C | comparativo ¦ tensao_superficial ¦ [sem_unidade] | COMPARATIVO | AC5 | 27.47 | NÃO | NÃO |  | UNDER_REVIEW_NOT_A_DECISION_CRITERION
C | comparativo ¦ teste_corrosao ¦ [sem_unidade] | COMPARATIVO | J5 | GRAU 0 | NÃO | NÃO |  | UNDER_REVIEW_NOT_A_DECISION_CRITERION
C | emulsao ¦ ACIDEZ ¦ [mg KOH/g] | ANÁLISE EMULSÕES | H14 | 40.4 | NÃO | NÃO |  | UNDER_REVIEW_NOT_A_DECISION_CRITERION
C | emulsao ¦ ALCALINIDADE ¦ [mg KOH/g] | ANÁLISE EMULSÕES | H6 | 21.6 | NÃO | NÃO |  | UNDER_REVIEW_NOT_A_DECISION_CRITERION
C | emulsao ¦ AMÔNIA ¦ [ppm] | ANÁLISE EMULSÕES | H8 | 0.45 | NÃO | NÃO |  | UNDER_REVIEW_NOT_A_DECISION_CRITERION
C | emulsao ¦ CLORETOS ¦ [ppm] | ANÁLISE EMULSÕES | H7 | 17.8 | NÃO | NÃO |  | UNDER_REVIEW_NOT_A_DECISION_CRITERION
C | emulsao ¦ CONCENTRAÇÃO MÉDIA ¦ [%] | ANÁLISE EMULSÕES | H13 | 7.6 | NÃO | NÃO |  | UNDER_REVIEW_NOT_A_DECISION_CRITERION
C | emulsao ¦ CONDUTIVIDADE ¦ [μS/cm] | ANÁLISE EMULSÕES | H12 | 56.7 | NÃO | NÃO |  | UNDER_REVIEW_NOT_A_DECISION_CRITERION
C | emulsao ¦ CONTAGEM ANTES MISTURA ¦ [UFC/mL] | ANÁLISE EMULSÕES | H22 | isento | NÃO | NÃO |  | UNDER_REVIEW_NOT_A_DECISION_CRITERION
C | emulsao ¦ CONTAGEM FINAL ENSAIO ¦ [UFC/mL] | ANÁLISE EMULSÕES | H24 | *fungos | NÃO | NÃO |  | UNDER_REVIEW_NOT_A_DECISION_CRITERION
C | emulsao ¦ CONTAGEM INÍCIO ENSAIO ¦ [UFC/mL] | ANÁLISE EMULSÕES | H23 | isento | NÃO | NÃO |  | UNDER_REVIEW_NOT_A_DECISION_CRITERION
C | emulsao ¦ CORROSÃO NO FOFO ¦ [-] | ANÁLISE EMULSÕES | H19 | 0 | NÃO | NÃO |  | UNDER_REVIEW_NOT_A_DECISION_CRITERION
C | emulsao ¦ DEGRADAÇÃO ¦ [-] | ANÁLISE EMULSÕES | H16 | não | NÃO | NÃO |  | UNDER_REVIEW_NOT_A_DECISION_CRITERION
C | emulsao ¦ DUREZA TOTAL ¦ [ppm] | ANÁLISE EMULSÕES | H9 | 70 | NÃO | NÃO |  | UNDER_REVIEW_NOT_A_DECISION_CRITERION
C | emulsao ¦ ESPUMA ¦ [120o/5 ml] | ANÁLISE EMULSÕES | H17 | não | NÃO | NÃO |  | UNDER_REVIEW_NOT_A_DECISION_CRITERION
C | emulsao ¦ ESTABILIDADE ¦ [-] | ANÁLISE EMULSÕES | H15 | não | NÃO | NÃO |  | UNDER_REVIEW_NOT_A_DECISION_CRITERION
C | emulsao ¦ FÓSFORO ¦ [ppm] | ANÁLISE EMULSÕES | H10 | 0.14 | NÃO | NÃO |  | UNDER_REVIEW_NOT_A_DECISION_CRITERION
C | emulsao ¦ MANCHAMENTO NO FOFO ¦ [sim/não] | ANÁLISE EMULSÕES | H21 | NÃO | NÃO | NÃO |  | UNDER_REVIEW_NOT_A_DECISION_CRITERION
C | emulsao ¦ NÉVOA ¦ [sim/não] | ANÁLISE EMULSÕES | H18 | sim | NÃO | NÃO |  | UNDER_REVIEW_NOT_A_DECISION_CRITERION
C | emulsao ¦ ODOR NA OPERAÇÃO | ANÁLISE EMULSÕES | H20 | forte | NÃO | NÃO |  | UNDER_REVIEW_NOT_A_DECISION_CRITERION
C | emulsao ¦ pH ¦ [-] | ANÁLISE EMULSÕES | H4 | 6.5 | NÃO | NÃO |  | UNDER_REVIEW_NOT_A_DECISION_CRITERION
C | emulsao ¦ SÓLIDOS TOTAIS ¦ [ppm] | ANÁLISE EMULSÕES | H11 | 0.23 | NÃO | NÃO |  | UNDER_REVIEW_NOT_A_DECISION_CRITERION
C | emulsao ¦ TURBIDEZ ¦ [NTU] | ANÁLISE EMULSÕES | H5 | 1.7 | NÃO | NÃO |  | UNDER_REVIEW_NOT_A_DECISION_CRITERION
D | comparativo ¦ bacterias ¦ [sem_unidade] | COMPARATIVO | M6 | não | NÃO | NÃO |  | UNDER_REVIEW_NOT_A_DECISION_CRITERION
D | comparativo ¦ concentracao_media ¦ [%] | COMPARATIVO | AE6 | 10 | NÃO | SIM | DUP_03_CONCENTRACAO_MEDIA | POSSIBLE_DUPLICATE_REVIEW_REQUIRED
D | comparativo ¦ espuma ¦ [sem_unidade] | COMPARATIVO | H6 | OK | NÃO | NÃO |  | UNDER_REVIEW_NOT_A_DECISION_CRITERION
D | comparativo ¦ fungos ¦ [sem_unidade] | COMPARATIVO | L6 | não | NÃO | NÃO |  | UNDER_REVIEW_NOT_A_DECISION_CRITERION
D | comparativo ¦ indice_refracao ¦ [sem_unidade] | COMPARATIVO | AF6 | 1.1 | NÃO | NÃO |  | UNDER_REVIEW_NOT_A_DECISION_CRITERION
D | comparativo ¦ item_restritivo_composicao ¦ [sem_unidade] | COMPARATIVO | AA6 | Isento | NÃO | NÃO |  | UNDER_REVIEW_NOT_A_DECISION_CRITERION
D | comparativo ¦ oxidacao_maquina ¦ [sem_unidade] | COMPARATIVO | K6 | não | NÃO | NÃO |  | UNDER_REVIEW_NOT_A_DECISION_CRITERION
D | comparativo ¦ ph_5_porcento ¦ [sem_unidade] | COMPARATIVO | AD6 | 9.63 | NÃO | NÃO |  | UNDER_REVIEW_NOT_A_DECISION_CRITERION
D | comparativo ¦ resistencia_degradacao ¦ [sem_unidade] | COMPARATIVO | Z6 | resistente | NÃO | NÃO |  | UNDER_REVIEW_NOT_A_DECISION_CRITERION
D | comparativo ¦ solidos_suspensos ¦ [sem_unidade] | COMPARATIVO | AB6 | 700 | NÃO | NÃO |  | UNDER_REVIEW_NOT_A_DECISION_CRITERION
D | comparativo ¦ tensao_superficial ¦ [sem_unidade] | COMPARATIVO | AC6 | 30.79 | NÃO | NÃO |  | UNDER_REVIEW_NOT_A_DECISION_CRITERION
D | comparativo ¦ teste_corrosao ¦ [sem_unidade] | COMPARATIVO | J6 | GRAU 0 | NÃO | NÃO |  | UNDER_REVIEW_NOT_A_DECISION_CRITERION
D | emulsao ¦ ACIDEZ ¦ [mg KOH/g] | ANÁLISE EMULSÕES | I14 | repetir | NÃO | NÃO |  | UNDER_REVIEW_NOT_A_DECISION_CRITERION
D | emulsao ¦ ALCALINIDADE ¦ [mg KOH/g] | ANÁLISE EMULSÕES | I6 | 22 | NÃO | NÃO |  | UNDER_REVIEW_NOT_A_DECISION_CRITERION
D | emulsao ¦ AMÔNIA ¦ [ppm] | ANÁLISE EMULSÕES | I8 | 0.22 | NÃO | NÃO |  | UNDER_REVIEW_NOT_A_DECISION_CRITERION
D | emulsao ¦ CLORETOS ¦ [ppm] | ANÁLISE EMULSÕES | I7 | 17.5 | NÃO | NÃO |  | UNDER_REVIEW_NOT_A_DECISION_CRITERION
D | emulsao ¦ CONCENTRAÇÃO MÉDIA ¦ [%] | ANÁLISE EMULSÕES | I13 | 10 | NÃO | NÃO |  | UNDER_REVIEW_NOT_A_DECISION_CRITERION
D | emulsao ¦ CONDUTIVIDADE ¦ [μS/cm] | ANÁLISE EMULSÕES | I12 | 64.7 | NÃO | NÃO |  | UNDER_REVIEW_NOT_A_DECISION_CRITERION
D | emulsao ¦ CONTAGEM ANTES MISTURA ¦ [UFC/mL] | ANÁLISE EMULSÕES | I22 | isento | NÃO | NÃO |  | UNDER_REVIEW_NOT_A_DECISION_CRITERION
D | emulsao ¦ CONTAGEM FINAL ENSAIO ¦ [UFC/mL] | ANÁLISE EMULSÕES | I24 | isento | NÃO | NÃO |  | UNDER_REVIEW_NOT_A_DECISION_CRITERION
D | emulsao ¦ CONTAGEM INÍCIO ENSAIO ¦ [UFC/mL] | ANÁLISE EMULSÕES | I23 | isento | NÃO | NÃO |  | UNDER_REVIEW_NOT_A_DECISION_CRITERION
D | emulsao ¦ CORROSÃO NO FOFO ¦ [-] | ANÁLISE EMULSÕES | I19 | 0 | NÃO | NÃO |  | UNDER_REVIEW_NOT_A_DECISION_CRITERION
D | emulsao ¦ DEGRADAÇÃO ¦ [-] | ANÁLISE EMULSÕES | I16 | sim | NÃO | NÃO |  | UNDER_REVIEW_NOT_A_DECISION_CRITERION
D | emulsao ¦ DUREZA TOTAL ¦ [ppm] | ANÁLISE EMULSÕES | I9 | 62 | NÃO | NÃO |  | UNDER_REVIEW_NOT_A_DECISION_CRITERION
D | emulsao ¦ ESPUMA ¦ [120o/5 ml] | ANÁLISE EMULSÕES | I17 | não | NÃO | NÃO |  | UNDER_REVIEW_NOT_A_DECISION_CRITERION
D | emulsao ¦ ESTABILIDADE ¦ [-] | ANÁLISE EMULSÕES | I15 | estavel | NÃO | NÃO |  | UNDER_REVIEW_NOT_A_DECISION_CRITERION
D | emulsao ¦ FÓSFORO ¦ [ppm] | ANÁLISE EMULSÕES | I10 | 0.15 | NÃO | NÃO |  | UNDER_REVIEW_NOT_A_DECISION_CRITERION
D | emulsao ¦ MANCHAMENTO NO FOFO ¦ [sim/não] | ANÁLISE EMULSÕES | I21 | NÃO | NÃO | NÃO |  | UNDER_REVIEW_NOT_A_DECISION_CRITERION
D | emulsao ¦ NÉVOA ¦ [sim/não] | ANÁLISE EMULSÕES | I18 | sim | NÃO | NÃO |  | UNDER_REVIEW_NOT_A_DECISION_CRITERION
D | emulsao ¦ ODOR NA OPERAÇÃO | ANÁLISE EMULSÕES | I20 | forte | NÃO | NÃO |  | UNDER_REVIEW_NOT_A_DECISION_CRITERION
D | emulsao ¦ pH ¦ [-] | ANÁLISE EMULSÕES | I4 | 6.7 | NÃO | NÃO |  | UNDER_REVIEW_NOT_A_DECISION_CRITERION
D | emulsao ¦ SÓLIDOS TOTAIS ¦ [ppm] | ANÁLISE EMULSÕES | I11 | 0.44 | NÃO | NÃO |  | UNDER_REVIEW_NOT_A_DECISION_CRITERION
D | emulsao ¦ TURBIDEZ ¦ [NTU] | ANÁLISE EMULSÕES | I5 | 1.7 | NÃO | NÃO |  | UNDER_REVIEW_NOT_A_DECISION_CRITERION
E | comparativo ¦ bacterias ¦ [sem_unidade] | COMPARATIVO | M7 | não | NÃO | NÃO |  | UNDER_REVIEW_NOT_A_DECISION_CRITERION
E | comparativo ¦ concentracao_media ¦ [%] | COMPARATIVO | AE7 | 10 | NÃO | SIM | DUP_03_CONCENTRACAO_MEDIA | POSSIBLE_DUPLICATE_REVIEW_REQUIRED
E | comparativo ¦ espuma ¦ [sem_unidade] | COMPARATIVO | H7 | OK | NÃO | NÃO |  | UNDER_REVIEW_NOT_A_DECISION_CRITERION
E | comparativo ¦ fungos ¦ [sem_unidade] | COMPARATIVO | L7 | sim | NÃO | NÃO |  | UNDER_REVIEW_NOT_A_DECISION_CRITERION
E | comparativo ¦ indice_refracao ¦ [sem_unidade] | COMPARATIVO | AF7 | 1 | NÃO | NÃO |  | UNDER_REVIEW_NOT_A_DECISION_CRITERION
E | comparativo ¦ item_restritivo_composicao ¦ [sem_unidade] | COMPARATIVO | AA7 | zn, P como EP | NÃO | NÃO |  | UNDER_REVIEW_NOT_A_DECISION_CRITERION
E | comparativo ¦ oxidacao_maquina ¦ [sem_unidade] | COMPARATIVO | K7 | não | NÃO | NÃO |  | UNDER_REVIEW_NOT_A_DECISION_CRITERION
E | comparativo ¦ ph_5_porcento ¦ [sem_unidade] | COMPARATIVO | AD7 | 9.14 | NÃO | NÃO |  | UNDER_REVIEW_NOT_A_DECISION_CRITERION
E | comparativo ¦ resistencia_degradacao ¦ [sem_unidade] | COMPARATIVO | Z7 | médio | NÃO | NÃO |  | UNDER_REVIEW_NOT_A_DECISION_CRITERION
E | comparativo ¦ solidos_suspensos ¦ [sem_unidade] | COMPARATIVO | AB7 | 730 | NÃO | NÃO |  | UNDER_REVIEW_NOT_A_DECISION_CRITERION
E | comparativo ¦ tensao_superficial ¦ [sem_unidade] | COMPARATIVO | AC7 | 24.03 | NÃO | NÃO |  | UNDER_REVIEW_NOT_A_DECISION_CRITERION
E | comparativo ¦ teste_corrosao ¦ [sem_unidade] | COMPARATIVO | J7 | GRAU 0 | NÃO | NÃO |  | UNDER_REVIEW_NOT_A_DECISION_CRITERION
E | emulsao ¦ ACIDEZ ¦ [mg KOH/g] | ANÁLISE EMULSÕES | J14 | repetir | NÃO | NÃO |  | UNDER_REVIEW_NOT_A_DECISION_CRITERION
E | emulsao ¦ ALCALINIDADE ¦ [mg KOH/g] | ANÁLISE EMULSÕES | J6 | 20.1 | NÃO | NÃO |  | UNDER_REVIEW_NOT_A_DECISION_CRITERION
E | emulsao ¦ AMÔNIA ¦ [ppm] | ANÁLISE EMULSÕES | J8 | 0.22 | NÃO | NÃO |  | UNDER_REVIEW_NOT_A_DECISION_CRITERION
E | emulsao ¦ CLORETOS ¦ [ppm] | ANÁLISE EMULSÕES | J7 | 17.9 | NÃO | NÃO |  | UNDER_REVIEW_NOT_A_DECISION_CRITERION
E | emulsao ¦ CONCENTRAÇÃO MÉDIA ¦ [%] | ANÁLISE EMULSÕES | J13 | 10 | NÃO | NÃO |  | UNDER_REVIEW_NOT_A_DECISION_CRITERION
E | emulsao ¦ CONDUTIVIDADE ¦ [μS/cm] | ANÁLISE EMULSÕES | J12 | 82 | NÃO | NÃO |  | UNDER_REVIEW_NOT_A_DECISION_CRITERION
E | emulsao ¦ CONTAGEM ANTES MISTURA ¦ [UFC/mL] | ANÁLISE EMULSÕES | J22 | isento | NÃO | NÃO |  | UNDER_REVIEW_NOT_A_DECISION_CRITERION
E | emulsao ¦ CONTAGEM FINAL ENSAIO ¦ [UFC/mL] | ANÁLISE EMULSÕES | J24 | *fungos | NÃO | NÃO |  | UNDER_REVIEW_NOT_A_DECISION_CRITERION
E | emulsao ¦ CONTAGEM INÍCIO ENSAIO ¦ [UFC/mL] | ANÁLISE EMULSÕES | J23 | isento | NÃO | NÃO |  | UNDER_REVIEW_NOT_A_DECISION_CRITERION
E | emulsao ¦ CORROSÃO NO FOFO ¦ [-] | ANÁLISE EMULSÕES | J19 | 0 | NÃO | NÃO |  | UNDER_REVIEW_NOT_A_DECISION_CRITERION
E | emulsao ¦ DEGRADAÇÃO ¦ [-] | ANÁLISE EMULSÕES | J16 | não | NÃO | NÃO |  | UNDER_REVIEW_NOT_A_DECISION_CRITERION
E | emulsao ¦ DUREZA TOTAL ¦ [ppm] | ANÁLISE EMULSÕES | J9 | 64 | NÃO | NÃO |  | UNDER_REVIEW_NOT_A_DECISION_CRITERION
E | emulsao ¦ ESPUMA ¦ [120o/5 ml] | ANÁLISE EMULSÕES | J17 | não | NÃO | NÃO |  | UNDER_REVIEW_NOT_A_DECISION_CRITERION
E | emulsao ¦ ESTABILIDADE ¦ [-] | ANÁLISE EMULSÕES | J15 | não | NÃO | NÃO |  | UNDER_REVIEW_NOT_A_DECISION_CRITERION
E | emulsao ¦ FÓSFORO ¦ [ppm] | ANÁLISE EMULSÕES | J10 | 0.14 | NÃO | NÃO |  | UNDER_REVIEW_NOT_A_DECISION_CRITERION
E | emulsao ¦ MANCHAMENTO NO FOFO ¦ [sim/não] | ANÁLISE EMULSÕES | J21 | NÃO | NÃO | NÃO |  | UNDER_REVIEW_NOT_A_DECISION_CRITERION
E | emulsao ¦ NÉVOA ¦ [sim/não] | ANÁLISE EMULSÕES | J18 | não | NÃO | NÃO |  | UNDER_REVIEW_NOT_A_DECISION_CRITERION
E | emulsao ¦ ODOR NA OPERAÇÃO | ANÁLISE EMULSÕES | J20 | agradável | NÃO | NÃO |  | UNDER_REVIEW_NOT_A_DECISION_CRITERION
E | emulsao ¦ pH ¦ [-] | ANÁLISE EMULSÕES | J4 | 6.6 | NÃO | NÃO |  | UNDER_REVIEW_NOT_A_DECISION_CRITERION
E | emulsao ¦ SÓLIDOS TOTAIS ¦ [ppm] | ANÁLISE EMULSÕES | J11 | 0.2 | NÃO | NÃO |  | UNDER_REVIEW_NOT_A_DECISION_CRITERION
E | emulsao ¦ TURBIDEZ ¦ [NTU] | ANÁLISE EMULSÕES | J5 | 1.6 | NÃO | NÃO |  | UNDER_REVIEW_NOT_A_DECISION_CRITERION
F | comparativo ¦ bacterias ¦ [sem_unidade] | COMPARATIVO | M8 | não | NÃO | NÃO |  | UNDER_REVIEW_NOT_A_DECISION_CRITERION
F | comparativo ¦ concentracao_media ¦ [%] | COMPARATIVO | AE8 | 9.3 | NÃO | SIM | DUP_03_CONCENTRACAO_MEDIA | POSSIBLE_DUPLICATE_REVIEW_REQUIRED
F | comparativo ¦ espuma ¦ [sem_unidade] | COMPARATIVO | H8 | OK | NÃO | NÃO |  | UNDER_REVIEW_NOT_A_DECISION_CRITERION
F | comparativo ¦ fungos ¦ [sem_unidade] | COMPARATIVO | L8 | não | NÃO | NÃO |  | UNDER_REVIEW_NOT_A_DECISION_CRITERION
F | comparativo ¦ indice_refracao ¦ [sem_unidade] | COMPARATIVO | AF8 | 1 | NÃO | NÃO |  | UNDER_REVIEW_NOT_A_DECISION_CRITERION
F | comparativo ¦ item_restritivo_composicao ¦ [sem_unidade] | COMPARATIVO | AA8 | Isento | NÃO | NÃO |  | UNDER_REVIEW_NOT_A_DECISION_CRITERION
F | comparativo ¦ oxidacao_maquina ¦ [sem_unidade] | COMPARATIVO | K8 | não | NÃO | NÃO |  | UNDER_REVIEW_NOT_A_DECISION_CRITERION
F | comparativo ¦ ph_5_porcento ¦ [sem_unidade] | COMPARATIVO | AD8 | 9.32 | NÃO | NÃO |  | UNDER_REVIEW_NOT_A_DECISION_CRITERION
F | comparativo ¦ resistencia_degradacao ¦ [sem_unidade] | COMPARATIVO | Z8 | resistente | NÃO | NÃO |  | UNDER_REVIEW_NOT_A_DECISION_CRITERION
F | comparativo ¦ solidos_suspensos ¦ [sem_unidade] | COMPARATIVO | AB8 | 780 | NÃO | NÃO |  | UNDER_REVIEW_NOT_A_DECISION_CRITERION
F | comparativo ¦ tensao_superficial ¦ [sem_unidade] | COMPARATIVO | AC8 | 30.8 | NÃO | NÃO |  | UNDER_REVIEW_NOT_A_DECISION_CRITERION
F | comparativo ¦ teste_corrosao ¦ [sem_unidade] | COMPARATIVO | J8 | GRAU 0 | NÃO | NÃO |  | UNDER_REVIEW_NOT_A_DECISION_CRITERION
F | emulsao ¦ ACIDEZ ¦ [mg KOH/g] | ANÁLISE EMULSÕES | K14 | repetir | NÃO | NÃO |  | UNDER_REVIEW_NOT_A_DECISION_CRITERION
F | emulsao ¦ ALCALINIDADE ¦ [mg KOH/g] | ANÁLISE EMULSÕES | K6 | 21.8 | NÃO | NÃO |  | UNDER_REVIEW_NOT_A_DECISION_CRITERION
F | emulsao ¦ AMÔNIA ¦ [ppm] | ANÁLISE EMULSÕES | K8 | 0.3 | NÃO | NÃO |  | UNDER_REVIEW_NOT_A_DECISION_CRITERION
F | emulsao ¦ CLORETOS ¦ [ppm] | ANÁLISE EMULSÕES | K7 | 16.99 | NÃO | NÃO |  | UNDER_REVIEW_NOT_A_DECISION_CRITERION
F | emulsao ¦ CONCENTRAÇÃO MÉDIA ¦ [%] | ANÁLISE EMULSÕES | K13 | 9.3 | NÃO | NÃO |  | UNDER_REVIEW_NOT_A_DECISION_CRITERION
F | emulsao ¦ CONDUTIVIDADE ¦ [μS/cm] | ANÁLISE EMULSÕES | K12 | 80.67 | NÃO | NÃO |  | UNDER_REVIEW_NOT_A_DECISION_CRITERION
F | emulsao ¦ CONTAGEM ANTES MISTURA ¦ [UFC/mL] | ANÁLISE EMULSÕES | K22 | isento | NÃO | NÃO |  | UNDER_REVIEW_NOT_A_DECISION_CRITERION
F | emulsao ¦ CONTAGEM FINAL ENSAIO ¦ [UFC/mL] | ANÁLISE EMULSÕES | K24 | isento | NÃO | NÃO |  | UNDER_REVIEW_NOT_A_DECISION_CRITERION
F | emulsao ¦ CONTAGEM INÍCIO ENSAIO ¦ [UFC/mL] | ANÁLISE EMULSÕES | K23 | isento | NÃO | NÃO |  | UNDER_REVIEW_NOT_A_DECISION_CRITERION
F | emulsao ¦ CORROSÃO NO FOFO ¦ [-] | ANÁLISE EMULSÕES | K19 | 0 | NÃO | NÃO |  | UNDER_REVIEW_NOT_A_DECISION_CRITERION
F | emulsao ¦ DEGRADAÇÃO ¦ [-] | ANÁLISE EMULSÕES | K16 | sim | NÃO | NÃO |  | UNDER_REVIEW_NOT_A_DECISION_CRITERION
F | emulsao ¦ DUREZA TOTAL ¦ [ppm] | ANÁLISE EMULSÕES | K9 | 70 | NÃO | NÃO |  | UNDER_REVIEW_NOT_A_DECISION_CRITERION
F | emulsao ¦ ESPUMA ¦ [120o/5 ml] | ANÁLISE EMULSÕES | K17 | não | NÃO | NÃO |  | UNDER_REVIEW_NOT_A_DECISION_CRITERION
F | emulsao ¦ ESTABILIDADE ¦ [-] | ANÁLISE EMULSÕES | K15 | estavel | NÃO | NÃO |  | UNDER_REVIEW_NOT_A_DECISION_CRITERION
F | emulsao ¦ FÓSFORO ¦ [ppm] | ANÁLISE EMULSÕES | K10 | 0.2 | NÃO | NÃO |  | UNDER_REVIEW_NOT_A_DECISION_CRITERION
F | emulsao ¦ MANCHAMENTO NO FOFO ¦ [sim/não] | ANÁLISE EMULSÕES | K21 | NÃO | NÃO | NÃO |  | UNDER_REVIEW_NOT_A_DECISION_CRITERION
F | emulsao ¦ NÉVOA ¦ [sim/não] | ANÁLISE EMULSÕES | K18 | não | NÃO | NÃO |  | UNDER_REVIEW_NOT_A_DECISION_CRITERION
F | emulsao ¦ ODOR NA OPERAÇÃO | ANÁLISE EMULSÕES | K20 | agradável | NÃO | NÃO |  | UNDER_REVIEW_NOT_A_DECISION_CRITERION
F | emulsao ¦ pH ¦ [-] | ANÁLISE EMULSÕES | K4 | 6.7 | NÃO | NÃO |  | UNDER_REVIEW_NOT_A_DECISION_CRITERION
F | emulsao ¦ SÓLIDOS TOTAIS ¦ [ppm] | ANÁLISE EMULSÕES | K11 | 0.1 | NÃO | NÃO |  | UNDER_REVIEW_NOT_A_DECISION_CRITERION
F | emulsao ¦ TURBIDEZ ¦ [NTU] | ANÁLISE EMULSÕES | K5 | 1.6 | NÃO | NÃO |  | UNDER_REVIEW_NOT_A_DECISION_CRITERION
G | comparativo ¦ bacterias ¦ [sem_unidade] | COMPARATIVO | M9 | não | NÃO | NÃO |  | UNDER_REVIEW_NOT_A_DECISION_CRITERION
G | comparativo ¦ concentracao_media ¦ [%] | COMPARATIVO | AE9 | 8.3 | NÃO | SIM | DUP_03_CONCENTRACAO_MEDIA | POSSIBLE_DUPLICATE_REVIEW_REQUIRED
G | comparativo ¦ espuma ¦ [sem_unidade] | COMPARATIVO | H9 | OK | NÃO | NÃO |  | UNDER_REVIEW_NOT_A_DECISION_CRITERION
G | comparativo ¦ fungos ¦ [sem_unidade] | COMPARATIVO | L9 | não | NÃO | NÃO |  | UNDER_REVIEW_NOT_A_DECISION_CRITERION
G | comparativo ¦ indice_refracao ¦ [sem_unidade] | COMPARATIVO | AF9 | 1.3 | NÃO | NÃO |  | UNDER_REVIEW_NOT_A_DECISION_CRITERION
G | comparativo ¦ item_restritivo_composicao ¦ [sem_unidade] | COMPARATIVO | AA9 | Isento | NÃO | NÃO |  | UNDER_REVIEW_NOT_A_DECISION_CRITERION
G | comparativo ¦ oxidacao_maquina ¦ [sem_unidade] | COMPARATIVO | K9 | não | NÃO | NÃO |  | UNDER_REVIEW_NOT_A_DECISION_CRITERION
G | comparativo ¦ ph_5_porcento ¦ [sem_unidade] | COMPARATIVO | AD9 | 9.13 | NÃO | NÃO |  | UNDER_REVIEW_NOT_A_DECISION_CRITERION
G | comparativo ¦ resistencia_degradacao ¦ [sem_unidade] | COMPARATIVO | Z9 | resistente | NÃO | NÃO |  | UNDER_REVIEW_NOT_A_DECISION_CRITERION
G | comparativo ¦ solidos_suspensos ¦ [sem_unidade] | COMPARATIVO | AB9 | 900 | NÃO | NÃO |  | UNDER_REVIEW_NOT_A_DECISION_CRITERION
G | comparativo ¦ tensao_superficial ¦ [sem_unidade] | COMPARATIVO | AC9 | 29.49 | NÃO | NÃO |  | UNDER_REVIEW_NOT_A_DECISION_CRITERION
G | comparativo ¦ teste_corrosao ¦ [sem_unidade] | COMPARATIVO | J9 | GRAU 0 | NÃO | NÃO |  | UNDER_REVIEW_NOT_A_DECISION_CRITERION
G | emulsao ¦ ACIDEZ ¦ [mg KOH/g] | ANÁLISE EMULSÕES | L14 | 32 | NÃO | NÃO |  | UNDER_REVIEW_NOT_A_DECISION_CRITERION
G | emulsao ¦ ALCALINIDADE ¦ [mg KOH/g] | ANÁLISE EMULSÕES | L6 | 20.17 | NÃO | NÃO |  | UNDER_REVIEW_NOT_A_DECISION_CRITERION
G | emulsao ¦ AMÔNIA ¦ [ppm] | ANÁLISE EMULSÕES | L8 | 0.22 | NÃO | NÃO |  | UNDER_REVIEW_NOT_A_DECISION_CRITERION
G | emulsao ¦ CLORETOS ¦ [ppm] | ANÁLISE EMULSÕES | L7 | 17.94 | NÃO | NÃO |  | UNDER_REVIEW_NOT_A_DECISION_CRITERION
G | emulsao ¦ CONCENTRAÇÃO MÉDIA ¦ [%] | ANÁLISE EMULSÕES | L13 | 8.3 | NÃO | NÃO |  | UNDER_REVIEW_NOT_A_DECISION_CRITERION
G | emulsao ¦ CONDUTIVIDADE ¦ [μS/cm] | ANÁLISE EMULSÕES | L12 | 81 | NÃO | NÃO |  | UNDER_REVIEW_NOT_A_DECISION_CRITERION
G | emulsao ¦ CONTAGEM ANTES MISTURA ¦ [UFC/mL] | ANÁLISE EMULSÕES | L22 | isento | NÃO | NÃO |  | UNDER_REVIEW_NOT_A_DECISION_CRITERION
G | emulsao ¦ CONTAGEM FINAL ENSAIO ¦ [UFC/mL] | ANÁLISE EMULSÕES | L24 | isento | NÃO | NÃO |  | UNDER_REVIEW_NOT_A_DECISION_CRITERION
G | emulsao ¦ CONTAGEM INÍCIO ENSAIO ¦ [UFC/mL] | ANÁLISE EMULSÕES | L23 | isento | NÃO | NÃO |  | UNDER_REVIEW_NOT_A_DECISION_CRITERION
G | emulsao ¦ CORROSÃO NO FOFO ¦ [-] | ANÁLISE EMULSÕES | L19 | 0 | NÃO | NÃO |  | UNDER_REVIEW_NOT_A_DECISION_CRITERION
G | emulsao ¦ DEGRADAÇÃO ¦ [-] | ANÁLISE EMULSÕES | L16 | Sim | NÃO | NÃO |  | UNDER_REVIEW_NOT_A_DECISION_CRITERION
G | emulsao ¦ DUREZA TOTAL ¦ [ppm] | ANÁLISE EMULSÕES | L9 | 15.92 | NÃO | NÃO |  | UNDER_REVIEW_NOT_A_DECISION_CRITERION
G | emulsao ¦ ESPUMA ¦ [120o/5 ml] | ANÁLISE EMULSÕES | L17 | não | NÃO | NÃO |  | UNDER_REVIEW_NOT_A_DECISION_CRITERION
G | emulsao ¦ ESTABILIDADE ¦ [-] | ANÁLISE EMULSÕES | L15 | estavel | NÃO | NÃO |  | UNDER_REVIEW_NOT_A_DECISION_CRITERION
G | emulsao ¦ FÓSFORO ¦ [ppm] | ANÁLISE EMULSÕES | L10 | 0.14 | NÃO | NÃO |  | UNDER_REVIEW_NOT_A_DECISION_CRITERION
G | emulsao ¦ MANCHAMENTO NO FOFO ¦ [sim/não] | ANÁLISE EMULSÕES | L21 | NÃO | NÃO | NÃO |  | UNDER_REVIEW_NOT_A_DECISION_CRITERION
G | emulsao ¦ NÉVOA ¦ [sim/não] | ANÁLISE EMULSÕES | L18 | não | NÃO | NÃO |  | UNDER_REVIEW_NOT_A_DECISION_CRITERION
G | emulsao ¦ ODOR NA OPERAÇÃO | ANÁLISE EMULSÕES | L20 | agradável | NÃO | NÃO |  | UNDER_REVIEW_NOT_A_DECISION_CRITERION
G | emulsao ¦ pH ¦ [-] | ANÁLISE EMULSÕES | L4 | 6.7 | NÃO | NÃO |  | UNDER_REVIEW_NOT_A_DECISION_CRITERION
G | emulsao ¦ SÓLIDOS TOTAIS ¦ [ppm] | ANÁLISE EMULSÕES | L11 | 0.06 | NÃO | NÃO |  | UNDER_REVIEW_NOT_A_DECISION_CRITERION
G | emulsao ¦ TURBIDEZ ¦ [NTU] | ANÁLISE EMULSÕES | L5 | 1.7 | NÃO | NÃO |  | UNDER_REVIEW_NOT_A_DECISION_CRITERION
H | comparativo ¦ bacterias ¦ [sem_unidade] | COMPARATIVO | M10 | não | NÃO | NÃO |  | UNDER_REVIEW_NOT_A_DECISION_CRITERION
H | comparativo ¦ concentracao_media ¦ [%] | COMPARATIVO | AE10 | 6.3 | NÃO | SIM | DUP_03_CONCENTRACAO_MEDIA | POSSIBLE_DUPLICATE_REVIEW_REQUIRED
H | comparativo ¦ espuma ¦ [sem_unidade] | COMPARATIVO | H10 | OK | NÃO | NÃO |  | UNDER_REVIEW_NOT_A_DECISION_CRITERION
H | comparativo ¦ fungos ¦ [sem_unidade] | COMPARATIVO | L10 | não | NÃO | NÃO |  | UNDER_REVIEW_NOT_A_DECISION_CRITERION
H | comparativo ¦ indice_refracao ¦ [sem_unidade] | COMPARATIVO | AF10 | 1 | NÃO | NÃO |  | UNDER_REVIEW_NOT_A_DECISION_CRITERION
H | comparativo ¦ item_restritivo_composicao ¦ [sem_unidade] | COMPARATIVO | AA10 | Isento | NÃO | NÃO |  | UNDER_REVIEW_NOT_A_DECISION_CRITERION
H | comparativo ¦ oxidacao_maquina ¦ [sem_unidade] | COMPARATIVO | K10 | sim | NÃO | NÃO |  | UNDER_REVIEW_NOT_A_DECISION_CRITERION
H | comparativo ¦ ph_5_porcento ¦ [sem_unidade] | COMPARATIVO | AD10 | 9.58 | NÃO | NÃO |  | UNDER_REVIEW_NOT_A_DECISION_CRITERION
H | comparativo ¦ resistencia_degradacao ¦ [sem_unidade] | COMPARATIVO | Z10 | resistente | NÃO | NÃO |  | UNDER_REVIEW_NOT_A_DECISION_CRITERION
H | comparativo ¦ solidos_suspensos ¦ [sem_unidade] | COMPARATIVO | AB10 | 800 | NÃO | NÃO |  | UNDER_REVIEW_NOT_A_DECISION_CRITERION
H | comparativo ¦ tensao_superficial ¦ [sem_unidade] | COMPARATIVO | AC10 | 30.81 | NÃO | NÃO |  | UNDER_REVIEW_NOT_A_DECISION_CRITERION
H | comparativo ¦ teste_corrosao ¦ [sem_unidade] | COMPARATIVO | J10 | GRAU 0 | NÃO | NÃO |  | UNDER_REVIEW_NOT_A_DECISION_CRITERION
H | emulsao ¦ ACIDEZ ¦ [mg KOH/g] | ANÁLISE EMULSÕES | M14 | repetir | NÃO | NÃO |  | UNDER_REVIEW_NOT_A_DECISION_CRITERION
H | emulsao ¦ ALCALINIDADE ¦ [mg KOH/g] | ANÁLISE EMULSÕES | M6 | 20.5 | NÃO | NÃO |  | UNDER_REVIEW_NOT_A_DECISION_CRITERION
H | emulsao ¦ AMÔNIA ¦ [ppm] | ANÁLISE EMULSÕES | M8 | 0.3 | NÃO | NÃO |  | UNDER_REVIEW_NOT_A_DECISION_CRITERION
H | emulsao ¦ CLORETOS ¦ [ppm] | ANÁLISE EMULSÕES | M7 | 16.89 | NÃO | NÃO |  | UNDER_REVIEW_NOT_A_DECISION_CRITERION
H | emulsao ¦ CONCENTRAÇÃO MÉDIA ¦ [%] | ANÁLISE EMULSÕES | M13 | 6.3 | NÃO | NÃO |  | UNDER_REVIEW_NOT_A_DECISION_CRITERION
H | emulsao ¦ CONDUTIVIDADE ¦ [μS/cm] | ANÁLISE EMULSÕES | M12 | 78 | NÃO | NÃO |  | UNDER_REVIEW_NOT_A_DECISION_CRITERION
H | emulsao ¦ CONTAGEM ANTES MISTURA ¦ [UFC/mL] | ANÁLISE EMULSÕES | M22 | isento | NÃO | NÃO |  | UNDER_REVIEW_NOT_A_DECISION_CRITERION
H | emulsao ¦ CONTAGEM FINAL ENSAIO ¦ [UFC/mL] | ANÁLISE EMULSÕES | M24 | isento | NÃO | NÃO |  | UNDER_REVIEW_NOT_A_DECISION_CRITERION
H | emulsao ¦ CONTAGEM INÍCIO ENSAIO ¦ [UFC/mL] | ANÁLISE EMULSÕES | M23 | isento | NÃO | NÃO |  | UNDER_REVIEW_NOT_A_DECISION_CRITERION
H | emulsao ¦ CORROSÃO NO FOFO ¦ [-] | ANÁLISE EMULSÕES | M19 | 0 | NÃO | NÃO |  | UNDER_REVIEW_NOT_A_DECISION_CRITERION
H | emulsao ¦ DEGRADAÇÃO ¦ [-] | ANÁLISE EMULSÕES | M16 | sim | NÃO | NÃO |  | UNDER_REVIEW_NOT_A_DECISION_CRITERION
H | emulsao ¦ DUREZA TOTAL ¦ [ppm] | ANÁLISE EMULSÕES | M9 | 34 | NÃO | NÃO |  | UNDER_REVIEW_NOT_A_DECISION_CRITERION
H | emulsao ¦ ESPUMA ¦ [120o/5 ml] | ANÁLISE EMULSÕES | M17 | não | NÃO | NÃO |  | UNDER_REVIEW_NOT_A_DECISION_CRITERION
H | emulsao ¦ ESTABILIDADE ¦ [-] | ANÁLISE EMULSÕES | M15 | estavel | NÃO | NÃO |  | UNDER_REVIEW_NOT_A_DECISION_CRITERION
H | emulsao ¦ FÓSFORO ¦ [ppm] | ANÁLISE EMULSÕES | M10 | 0.25 | NÃO | NÃO |  | UNDER_REVIEW_NOT_A_DECISION_CRITERION
H | emulsao ¦ MANCHAMENTO NO FOFO ¦ [sim/não] | ANÁLISE EMULSÕES | M21 | NÃO | NÃO | NÃO |  | UNDER_REVIEW_NOT_A_DECISION_CRITERION
H | emulsao ¦ NÉVOA ¦ [sim/não] | ANÁLISE EMULSÕES | M18 | sim | NÃO | NÃO |  | UNDER_REVIEW_NOT_A_DECISION_CRITERION
H | emulsao ¦ ODOR NA OPERAÇÃO | ANÁLISE EMULSÕES | M20 | agradável | NÃO | NÃO |  | UNDER_REVIEW_NOT_A_DECISION_CRITERION
H | emulsao ¦ pH ¦ [-] | ANÁLISE EMULSÕES | M4 | 6.7 | NÃO | NÃO |  | UNDER_REVIEW_NOT_A_DECISION_CRITERION
H | emulsao ¦ SÓLIDOS TOTAIS ¦ [ppm] | ANÁLISE EMULSÕES | M11 | 0.1 | NÃO | NÃO |  | UNDER_REVIEW_NOT_A_DECISION_CRITERION
H | emulsao ¦ TURBIDEZ ¦ [NTU] | ANÁLISE EMULSÕES | M5 | 1.7 | NÃO | NÃO |  | UNDER_REVIEW_NOT_A_DECISION_CRITERION
J | comparativo ¦ bacterias ¦ [sem_unidade] | COMPARATIVO | M11 | não | NÃO | NÃO |  | UNDER_REVIEW_NOT_A_DECISION_CRITERION
J | comparativo ¦ concentracao_media ¦ [%] | COMPARATIVO | AE11 | 9 | NÃO | SIM | DUP_03_CONCENTRACAO_MEDIA | POSSIBLE_DUPLICATE_REVIEW_REQUIRED
J | comparativo ¦ espuma ¦ [sem_unidade] | COMPARATIVO | H11 | OK | NÃO | NÃO |  | UNDER_REVIEW_NOT_A_DECISION_CRITERION
J | comparativo ¦ fungos ¦ [sem_unidade] | COMPARATIVO | L11 | não | NÃO | NÃO |  | UNDER_REVIEW_NOT_A_DECISION_CRITERION
J | comparativo ¦ indice_refracao ¦ [sem_unidade] | COMPARATIVO | AF11 | 1.7 | NÃO | NÃO |  | UNDER_REVIEW_NOT_A_DECISION_CRITERION
J | comparativo ¦ item_restritivo_composicao ¦ [sem_unidade] | COMPARATIVO | AA11 | Isento | NÃO | NÃO |  | UNDER_REVIEW_NOT_A_DECISION_CRITERION
J | comparativo ¦ oxidacao_maquina ¦ [sem_unidade] | COMPARATIVO | K11 | não | NÃO | NÃO |  | UNDER_REVIEW_NOT_A_DECISION_CRITERION
J | comparativo ¦ ph_5_porcento ¦ [sem_unidade] | COMPARATIVO | AD11 | 9.1 | NÃO | NÃO |  | UNDER_REVIEW_NOT_A_DECISION_CRITERION
J | comparativo ¦ resistencia_degradacao ¦ [sem_unidade] | COMPARATIVO | Z11 | resistente | NÃO | NÃO |  | UNDER_REVIEW_NOT_A_DECISION_CRITERION
J | comparativo ¦ solidos_suspensos ¦ [sem_unidade] | COMPARATIVO | AB11 | 750 | NÃO | NÃO |  | UNDER_REVIEW_NOT_A_DECISION_CRITERION
J | comparativo ¦ tensao_superficial ¦ [sem_unidade] | COMPARATIVO | AC11 | 31.52 | NÃO | NÃO |  | UNDER_REVIEW_NOT_A_DECISION_CRITERION
J | comparativo ¦ teste_corrosao ¦ [sem_unidade] | COMPARATIVO | J11 | GRAU 0 | NÃO | NÃO |  | UNDER_REVIEW_NOT_A_DECISION_CRITERION
J | emulsao ¦ ACIDEZ ¦ [mg KOH/g] | ANÁLISE EMULSÕES | N14 | 35 | NÃO | NÃO |  | UNDER_REVIEW_NOT_A_DECISION_CRITERION
J | emulsao ¦ ALCALINIDADE ¦ [mg KOH/g] | ANÁLISE EMULSÕES | N6 | 21 | NÃO | NÃO |  | UNDER_REVIEW_NOT_A_DECISION_CRITERION
J | emulsao ¦ AMÔNIA ¦ [ppm] | ANÁLISE EMULSÕES | N8 | 0.45 | NÃO | NÃO |  | UNDER_REVIEW_NOT_A_DECISION_CRITERION
J | emulsao ¦ CLORETOS ¦ [ppm] | ANÁLISE EMULSÕES | N7 | 18 | NÃO | NÃO |  | UNDER_REVIEW_NOT_A_DECISION_CRITERION
J | emulsao ¦ CONCENTRAÇÃO MÉDIA ¦ [%] | ANÁLISE EMULSÕES | N13 | 8.5 | NÃO | NÃO |  | UNDER_REVIEW_NOT_A_DECISION_CRITERION
J | emulsao ¦ CONDUTIVIDADE ¦ [μS/cm] | ANÁLISE EMULSÕES | N12 | 75 | NÃO | NÃO |  | UNDER_REVIEW_NOT_A_DECISION_CRITERION
J | emulsao ¦ CONTAGEM ANTES MISTURA ¦ [UFC/mL] | ANÁLISE EMULSÕES | N22 | isento | NÃO | NÃO |  | UNDER_REVIEW_NOT_A_DECISION_CRITERION
J | emulsao ¦ CONTAGEM FINAL ENSAIO ¦ [UFC/mL] | ANÁLISE EMULSÕES | N24 | isento | NÃO | NÃO |  | UNDER_REVIEW_NOT_A_DECISION_CRITERION
J | emulsao ¦ CONTAGEM INÍCIO ENSAIO ¦ [UFC/mL] | ANÁLISE EMULSÕES | N23 | isento | NÃO | NÃO |  | UNDER_REVIEW_NOT_A_DECISION_CRITERION
J | emulsao ¦ CORROSÃO NO FOFO ¦ [-] | ANÁLISE EMULSÕES | N19 | 0 | NÃO | NÃO |  | UNDER_REVIEW_NOT_A_DECISION_CRITERION
J | emulsao ¦ DEGRADAÇÃO ¦ [-] | ANÁLISE EMULSÕES | N16 | sim | NÃO | NÃO |  | UNDER_REVIEW_NOT_A_DECISION_CRITERION
J | emulsao ¦ DUREZA TOTAL ¦ [ppm] | ANÁLISE EMULSÕES | N9 | 66 | NÃO | NÃO |  | UNDER_REVIEW_NOT_A_DECISION_CRITERION
J | emulsao ¦ ESPUMA ¦ [120o/5 ml] | ANÁLISE EMULSÕES | N17 | não | NÃO | NÃO |  | UNDER_REVIEW_NOT_A_DECISION_CRITERION
J | emulsao ¦ ESTABILIDADE ¦ [-] | ANÁLISE EMULSÕES | N15 | estavel | NÃO | NÃO |  | UNDER_REVIEW_NOT_A_DECISION_CRITERION
J | emulsao ¦ FÓSFORO ¦ [ppm] | ANÁLISE EMULSÕES | N10 | 0.1 | NÃO | NÃO |  | UNDER_REVIEW_NOT_A_DECISION_CRITERION
J | emulsao ¦ MANCHAMENTO NO FOFO ¦ [sim/não] | ANÁLISE EMULSÕES | N21 | NÃO | NÃO | NÃO |  | UNDER_REVIEW_NOT_A_DECISION_CRITERION
J | emulsao ¦ NÉVOA ¦ [sim/não] | ANÁLISE EMULSÕES | N18 | não | NÃO | NÃO |  | UNDER_REVIEW_NOT_A_DECISION_CRITERION
J | emulsao ¦ ODOR NA OPERAÇÃO | ANÁLISE EMULSÕES | N20 | NORMAL | NÃO | NÃO |  | UNDER_REVIEW_NOT_A_DECISION_CRITERION
J | emulsao ¦ pH ¦ [-] | ANÁLISE EMULSÕES | N4 | 6.6 | NÃO | NÃO |  | UNDER_REVIEW_NOT_A_DECISION_CRITERION
J | emulsao ¦ SÓLIDOS TOTAIS ¦ [ppm] | ANÁLISE EMULSÕES | N11 | 0.2 | NÃO | NÃO |  | UNDER_REVIEW_NOT_A_DECISION_CRITERION
J | emulsao ¦ TURBIDEZ ¦ [NTU] | ANÁLISE EMULSÕES | N5 | 1.45 | NÃO | NÃO |  | UNDER_REVIEW_NOT_A_DECISION_CRITERION
K | comparativo ¦ bacterias ¦ [sem_unidade] | COMPARATIVO | M12 | não | NÃO | NÃO |  | UNDER_REVIEW_NOT_A_DECISION_CRITERION
K | comparativo ¦ concentracao_media ¦ [%] | COMPARATIVO | AE12 | 9.5 | NÃO | SIM | DUP_03_CONCENTRACAO_MEDIA | POSSIBLE_DUPLICATE_REVIEW_REQUIRED
K | comparativo ¦ espuma ¦ [sem_unidade] | COMPARATIVO | H12 | OK | NÃO | NÃO |  | UNDER_REVIEW_NOT_A_DECISION_CRITERION
K | comparativo ¦ fungos ¦ [sem_unidade] | COMPARATIVO | L12 | não | NÃO | NÃO |  | UNDER_REVIEW_NOT_A_DECISION_CRITERION
K | comparativo ¦ indice_refracao ¦ [sem_unidade] | COMPARATIVO | AF12 | 1.3 | NÃO | NÃO |  | UNDER_REVIEW_NOT_A_DECISION_CRITERION
K | comparativo ¦ item_restritivo_composicao ¦ [sem_unidade] | COMPARATIVO | AA12 | Isento | NÃO | NÃO |  | UNDER_REVIEW_NOT_A_DECISION_CRITERION
K | comparativo ¦ oxidacao_maquina ¦ [sem_unidade] | COMPARATIVO | K12 | não | NÃO | NÃO |  | UNDER_REVIEW_NOT_A_DECISION_CRITERION
K | comparativo ¦ ph_5_porcento ¦ [sem_unidade] | COMPARATIVO | AD12 | 9 | NÃO | NÃO |  | UNDER_REVIEW_NOT_A_DECISION_CRITERION
K | comparativo ¦ resistencia_degradacao ¦ [sem_unidade] | COMPARATIVO | Z12 | resistente | NÃO | NÃO |  | UNDER_REVIEW_NOT_A_DECISION_CRITERION
K | comparativo ¦ solidos_suspensos ¦ [sem_unidade] | COMPARATIVO | AB12 | 653 | NÃO | NÃO |  | UNDER_REVIEW_NOT_A_DECISION_CRITERION
K | comparativo ¦ tensao_superficial ¦ [sem_unidade] | COMPARATIVO | AC12 | 28.31 | NÃO | NÃO |  | UNDER_REVIEW_NOT_A_DECISION_CRITERION
K | comparativo ¦ teste_corrosao ¦ [sem_unidade] | COMPARATIVO | J12 | GRAU 0 | NÃO | NÃO |  | UNDER_REVIEW_NOT_A_DECISION_CRITERION
K | emulsao ¦ ACIDEZ ¦ [mg KOH/g] | ANÁLISE EMULSÕES | O14 | 34.65 | NÃO | NÃO |  | UNDER_REVIEW_NOT_A_DECISION_CRITERION
K | emulsao ¦ ALCALINIDADE ¦ [mg KOH/g] | ANÁLISE EMULSÕES | O6 | 20.05 | NÃO | NÃO |  | UNDER_REVIEW_NOT_A_DECISION_CRITERION
K | emulsao ¦ AMÔNIA ¦ [ppm] | ANÁLISE EMULSÕES | O8 | 0.5 | NÃO | NÃO |  | UNDER_REVIEW_NOT_A_DECISION_CRITERION
K | emulsao ¦ CLORETOS ¦ [ppm] | ANÁLISE EMULSÕES | O7 | 20 | NÃO | NÃO |  | UNDER_REVIEW_NOT_A_DECISION_CRITERION
K | emulsao ¦ CONCENTRAÇÃO MÉDIA ¦ [%] | ANÁLISE EMULSÕES | O13 | 9 | NÃO | NÃO |  | UNDER_REVIEW_NOT_A_DECISION_CRITERION
K | emulsao ¦ CONDUTIVIDADE ¦ [μS/cm] | ANÁLISE EMULSÕES | O12 | 88 | NÃO | NÃO |  | UNDER_REVIEW_NOT_A_DECISION_CRITERION
K | emulsao ¦ CONTAGEM ANTES MISTURA ¦ [UFC/mL] | ANÁLISE EMULSÕES | O22 | isento | NÃO | NÃO |  | UNDER_REVIEW_NOT_A_DECISION_CRITERION
K | emulsao ¦ CONTAGEM FINAL ENSAIO ¦ [UFC/mL] | ANÁLISE EMULSÕES | O24 | isento | NÃO | NÃO |  | UNDER_REVIEW_NOT_A_DECISION_CRITERION
K | emulsao ¦ CONTAGEM INÍCIO ENSAIO ¦ [UFC/mL] | ANÁLISE EMULSÕES | O23 | isento | NÃO | NÃO |  | UNDER_REVIEW_NOT_A_DECISION_CRITERION
K | emulsao ¦ CORROSÃO NO FOFO ¦ [-] | ANÁLISE EMULSÕES | O19 | 0 | NÃO | NÃO |  | UNDER_REVIEW_NOT_A_DECISION_CRITERION
K | emulsao ¦ DEGRADAÇÃO ¦ [-] | ANÁLISE EMULSÕES | O16 | sim | NÃO | NÃO |  | UNDER_REVIEW_NOT_A_DECISION_CRITERION
K | emulsao ¦ DUREZA TOTAL ¦ [ppm] | ANÁLISE EMULSÕES | O9 | 46 | NÃO | NÃO |  | UNDER_REVIEW_NOT_A_DECISION_CRITERION
K | emulsao ¦ ESPUMA ¦ [120o/5 ml] | ANÁLISE EMULSÕES | O17 | não | NÃO | NÃO |  | UNDER_REVIEW_NOT_A_DECISION_CRITERION
K | emulsao ¦ ESTABILIDADE ¦ [-] | ANÁLISE EMULSÕES | O15 | estavel | NÃO | NÃO |  | UNDER_REVIEW_NOT_A_DECISION_CRITERION
K | emulsao ¦ FÓSFORO ¦ [ppm] | ANÁLISE EMULSÕES | O10 | 0.22 | NÃO | NÃO |  | UNDER_REVIEW_NOT_A_DECISION_CRITERION
K | emulsao ¦ MANCHAMENTO NO FOFO ¦ [sim/não] | ANÁLISE EMULSÕES | O21 | NÃO | NÃO | NÃO |  | UNDER_REVIEW_NOT_A_DECISION_CRITERION
K | emulsao ¦ NÉVOA ¦ [sim/não] | ANÁLISE EMULSÕES | O18 | não | NÃO | NÃO |  | UNDER_REVIEW_NOT_A_DECISION_CRITERION
K | emulsao ¦ ODOR NA OPERAÇÃO | ANÁLISE EMULSÕES | O20 | FORTE | NÃO | NÃO |  | UNDER_REVIEW_NOT_A_DECISION_CRITERION
K | emulsao ¦ pH ¦ [-] | ANÁLISE EMULSÕES | O4 | 6.5 | NÃO | NÃO |  | UNDER_REVIEW_NOT_A_DECISION_CRITERION
K | emulsao ¦ SÓLIDOS TOTAIS ¦ [ppm] | ANÁLISE EMULSÕES | O11 | 0.3 | NÃO | NÃO |  | UNDER_REVIEW_NOT_A_DECISION_CRITERION
K | emulsao ¦ TURBIDEZ ¦ [NTU] | ANÁLISE EMULSÕES | O5 | 1.35 | NÃO | NÃO |  | UNDER_REVIEW_NOT_A_DECISION_CRITERION
M | comparativo ¦ bacterias ¦ [sem_unidade] | COMPARATIVO | M13 | não | NÃO | NÃO |  | UNDER_REVIEW_NOT_A_DECISION_CRITERION
M | comparativo ¦ concentracao_media ¦ [%] | COMPARATIVO | AE13 | 7.8 | NÃO | SIM | DUP_03_CONCENTRACAO_MEDIA | POSSIBLE_DUPLICATE_REVIEW_REQUIRED
M | comparativo ¦ espuma ¦ [sem_unidade] | COMPARATIVO | H13 | OK | NÃO | NÃO |  | UNDER_REVIEW_NOT_A_DECISION_CRITERION
M | comparativo ¦ fungos ¦ [sem_unidade] | COMPARATIVO | L13 | não | NÃO | NÃO |  | UNDER_REVIEW_NOT_A_DECISION_CRITERION
M | comparativo ¦ indice_refracao ¦ [sem_unidade] | COMPARATIVO | AF13 | 1 | NÃO | NÃO |  | UNDER_REVIEW_NOT_A_DECISION_CRITERION
M | comparativo ¦ item_restritivo_composicao ¦ [sem_unidade] | COMPARATIVO | AA13 | Isento | NÃO | NÃO |  | UNDER_REVIEW_NOT_A_DECISION_CRITERION
M | comparativo ¦ oxidacao_maquina ¦ [sem_unidade] | COMPARATIVO | K13 | não | NÃO | NÃO |  | UNDER_REVIEW_NOT_A_DECISION_CRITERION
M | comparativo ¦ ph_5_porcento ¦ [sem_unidade] | COMPARATIVO | AD13 | 8.93 | NÃO | NÃO |  | UNDER_REVIEW_NOT_A_DECISION_CRITERION
M | comparativo ¦ resistencia_degradacao ¦ [sem_unidade] | COMPARATIVO | Z13 | médio | NÃO | NÃO |  | UNDER_REVIEW_NOT_A_DECISION_CRITERION
M | comparativo ¦ solidos_suspensos ¦ [sem_unidade] | COMPARATIVO | AB13 | 800 | NÃO | NÃO |  | UNDER_REVIEW_NOT_A_DECISION_CRITERION
M | comparativo ¦ tensao_superficial ¦ [sem_unidade] | COMPARATIVO | AC13 | 31.78 | NÃO | NÃO |  | UNDER_REVIEW_NOT_A_DECISION_CRITERION
M | comparativo ¦ teste_corrosao ¦ [sem_unidade] | COMPARATIVO | J13 | GRAU 0 | NÃO | NÃO |  | UNDER_REVIEW_NOT_A_DECISION_CRITERION
M | emulsao ¦ ACIDEZ ¦ [mg KOH/g] | ANÁLISE EMULSÕES | P14 | 34.9 | NÃO | NÃO |  | UNDER_REVIEW_NOT_A_DECISION_CRITERION
M | emulsao ¦ ALCALINIDADE ¦ [mg KOH/g] | ANÁLISE EMULSÕES | P6 | 20.8 | NÃO | NÃO |  | UNDER_REVIEW_NOT_A_DECISION_CRITERION
M | emulsao ¦ AMÔNIA ¦ [ppm] | ANÁLISE EMULSÕES | P8 | 0.56 | NÃO | NÃO |  | UNDER_REVIEW_NOT_A_DECISION_CRITERION
M | emulsao ¦ CLORETOS ¦ [ppm] | ANÁLISE EMULSÕES | P7 | 15.9 | NÃO | NÃO |  | UNDER_REVIEW_NOT_A_DECISION_CRITERION
M | emulsao ¦ CONCENTRAÇÃO MÉDIA ¦ [%] | ANÁLISE EMULSÕES | P13 | 7.8 | NÃO | NÃO |  | UNDER_REVIEW_NOT_A_DECISION_CRITERION
M | emulsao ¦ CONDUTIVIDADE ¦ [μS/cm] | ANÁLISE EMULSÕES | P12 | 77 | NÃO | NÃO |  | UNDER_REVIEW_NOT_A_DECISION_CRITERION
M | emulsao ¦ CONTAGEM ANTES MISTURA ¦ [UFC/mL] | ANÁLISE EMULSÕES | P22 | isento | NÃO | NÃO |  | UNDER_REVIEW_NOT_A_DECISION_CRITERION
M | emulsao ¦ CONTAGEM FINAL ENSAIO ¦ [UFC/mL] | ANÁLISE EMULSÕES | P24 | isento | NÃO | NÃO |  | UNDER_REVIEW_NOT_A_DECISION_CRITERION
M | emulsao ¦ CONTAGEM INÍCIO ENSAIO ¦ [UFC/mL] | ANÁLISE EMULSÕES | P23 | isento | NÃO | NÃO |  | UNDER_REVIEW_NOT_A_DECISION_CRITERION
M | emulsao ¦ CORROSÃO NO FOFO ¦ [-] | ANÁLISE EMULSÕES | P19 | 0 | NÃO | NÃO |  | UNDER_REVIEW_NOT_A_DECISION_CRITERION
M | emulsao ¦ DEGRADAÇÃO ¦ [-] | ANÁLISE EMULSÕES | P16 | sim | NÃO | NÃO |  | UNDER_REVIEW_NOT_A_DECISION_CRITERION
M | emulsao ¦ DUREZA TOTAL ¦ [ppm] | ANÁLISE EMULSÕES | P9 | 45 | NÃO | NÃO |  | UNDER_REVIEW_NOT_A_DECISION_CRITERION
M | emulsao ¦ ESPUMA ¦ [120o/5 ml] | ANÁLISE EMULSÕES | P17 | não | NÃO | NÃO |  | UNDER_REVIEW_NOT_A_DECISION_CRITERION
M | emulsao ¦ ESTABILIDADE ¦ [-] | ANÁLISE EMULSÕES | P15 | estavel | NÃO | NÃO |  | UNDER_REVIEW_NOT_A_DECISION_CRITERION
M | emulsao ¦ FÓSFORO ¦ [ppm] | ANÁLISE EMULSÕES | P10 | 0.14 | NÃO | NÃO |  | UNDER_REVIEW_NOT_A_DECISION_CRITERION
M | emulsao ¦ MANCHAMENTO NO FOFO ¦ [sim/não] | ANÁLISE EMULSÕES | P21 | NÃO | NÃO | NÃO |  | UNDER_REVIEW_NOT_A_DECISION_CRITERION
M | emulsao ¦ NÉVOA ¦ [sim/não] | ANÁLISE EMULSÕES | P18 | não | NÃO | NÃO |  | UNDER_REVIEW_NOT_A_DECISION_CRITERION
M | emulsao ¦ ODOR NA OPERAÇÃO | ANÁLISE EMULSÕES | P20 | agradável | NÃO | NÃO |  | UNDER_REVIEW_NOT_A_DECISION_CRITERION
M | emulsao ¦ pH ¦ [-] | ANÁLISE EMULSÕES | P4 | 6.6 | NÃO | NÃO |  | UNDER_REVIEW_NOT_A_DECISION_CRITERION
M | emulsao ¦ SÓLIDOS TOTAIS ¦ [ppm] | ANÁLISE EMULSÕES | P11 | 0.2 | NÃO | NÃO |  | UNDER_REVIEW_NOT_A_DECISION_CRITERION
M | emulsao ¦ TURBIDEZ ¦ [NTU] | ANÁLISE EMULSÕES | P5 | 1.76 | NÃO | NÃO |  | UNDER_REVIEW_NOT_A_DECISION_CRITERION

## Leia-me
Divisão | Propriedades/estabilidade do fluido
Estado | MATRIZ CANDIDATA SOB REVISÃO
Variáveis originais | 33
Resumos previstos | 33
Resumos calculados | 0
NA nos dados originais | 0
Dados de origem | data/processed/matriz_candidata_completa_v1.csv
Planilha bruta | data/raw/ensaio_bancada_alunos (2).xlsx
Agrupamento | tabela_resumo_variaveis_matriz_candidata.pdf, páginas 1–3, fornecido pelo usuário
Pendência específica | A coluna repetida de névoa do COMPARATIVO foi retirada desta projeção. A concentração média ainda diverge entre abas para J/K e quatro acidezes seguem como repetir.
NA indica ausência na fonte; as colunas RESUMO PENDENTE estão intencionalmente vazias.
As marcações de duplicidade sinalizam sobreposição possível. Elas não aprovam exclusão nem definição de critério.
Consulte Dicionário e Rastreabilidade antes de usar qualquer variável nas etapas seguintes.
Auditoria Pacheco | SOB REVISÃO — os valores originais foram preservados.
LARANJA | 11 células para revisão: quatro repetir, um 1 kg, quatro concentrações conflitantes e duas grafias *fungos.
Acidez | D, E, F e H contêm repetir. A medição numérica está indisponível; não substituir por número.
Sólidos suspensos | B contém 1 kg em coluna mista. Unidade e significado requerem conferência; não converter automaticamente.
Concentração | J: 9,0% vs 8,5%; K: 9,5% vs 9,0% (COMPARATIVO vs EMULSÕES). Ambas as origens ficam preservadas.
*fungos | C e E têm *fungos em CONTAGEM FINAL ENSAIO; o asterisco pode indicar ressalva não definida. Preservar o texto.
Zeros | CORROSÃO NO FOFO tem 0 nos 11 fluidos. Há valor na fonte; sem evidência de NA escondido, não marcar como verde.
Rastreabilidade | 132 endereços restantes do COMPARATIVO estão seis linhas acima do XLSX bruto. Consultar o relatório antes de usar a coluna Célula de origem.
NA e resumos | 0 NA literais; quatro medições de acidez pendentes como texto; 363 células de resumo seguem vazias.
Deduplicação exata | A coluna comparativo ¦ nevoa, idêntica nos 11 fluidos à NÉVOA de ANÁLISE EMULSÕES, foi retirada desta projeção. Bactérias/espuma e contagens em momentos distintos permanecem por representarem variáveis diferentes.